## InSb
№ | Материал пластины | Толщина пластины, мкм | Ширина реза, мкм | Артикул диска | Тип резки | Частота оборотов шпинделя, об/мин | Скорость подачи, мм/с | Сколы лицевая сторона (мин), мкм | Сколы лицевая сторона (макс), мкм | Сколы лицевая сторона (медиана), мкм | Сколы обратная сторона (мин), мкм | Сколы обратная сторона (макс), мкм | Сколы обратная сторона (медиана), мкм | Производительность, шт/час | Срок службы диска, резов
1 | InSb | 50 | 30 | 00757-1130-250-100 | Single | 45000 | 25.0 | 1.2 | 2.5 | 1.8 | 1.0 | 2.0 | 1.5 | 240 | 2500
2 | InSb | 100 | 40 | 00757-1240-380-100 | Single | 42000 | 22.0 | 1.6 | 3.2 | 2.4 | 1.3 | 2.6 | 1.9 | 210 | 2300
3 | InSb | 150 | 50 | 00757-2350-380-200 | Single | 40000 | 18.0 | 2.0 | 4.0 | 3.0 | 1.7 | 3.3 | 2.5 | 180 | 2100
4 | InSb | 200 | 60 | 00757-3460-510-200 | Single | 38000 | 16.0 | 2.4 | 4.8 | 3.6 | 2.0 | 4.0 | 3.0 | 160 | 1900
5 | InSb | 250 | 70 | 00757-4570-640-200 | Single | 36000 | 14.0 | 2.8 | 5.6 | 4.2 | 2.3 | 4.6 | 3.5 | 140 | 1700
6 | InSb | 300 | 80 | 00757-5480-760-300 | Single | 34000 | 12.0 | 3.2 | 6.4 | 4.8 | 2.7 | 5.3 | 4.0 | 120 | 1500
7 | InSb | 350 | 90 | 00757-6590-890-300 | Single | 32000 | 10.0 | 3.6 | 7.2 | 5.4 | 3.0 | 6.0 | 4.5 | 100 | 1300
8 | InSb | 400 | 100 | 00757-75A0-102-300 | Single | 30000 | 9.0 | 4.0 | 8.0 | 6.0 | 3.3 | 6.6 | 5.0 | 90 | 1100
9 | InSb | 450 | 110 | 00757-85A1-115-300 | Single | 28000 | 8.0 | 4.4 | 8.8 | 6.6 | 3.7 | 7.3 | 5.5 | 80 | 900
10 | InSb | 500 | 120 | 00757-95A2-127-300 | Single | 26000 | 7.0 | 4.8 | 9.6 | 7.2 | 4.0 | 8.0 | 6.0 | 70 | 700
11 | InSb | 50 | 35 | 00757-A130-250-200 | Double | 44000 | 15.0 | 0.7 | 1.4 | 1.1 | 0.6 | 1.1 | 0.8 | 120 | 2800
12 | InSb | 100 | 45 | 00757-B240-380-200 | Double | 41000 | 13.0 | 1.1 | 2.3 | 1.7 | 0.9 | 1.8 | 1.4 | 105 | 2600
13 | InSb | 150 | 55 | 00757-3350-510-200 | Double | 39000 | 11.0 | 1.7 | 3.3 | 2.5 | 1.4 | 2.8 | 2.1 | 90 | 2400
14 | InSb | 200 | 65 | 00757-4460-640-200 | Double | 37000 | 9.5 | 2.0 | 4.0 | 3.0 | 1.7 | 3.3 | 2.5 | 80 | 2200
15 | InSb | 250 | 75 | 00757-5570-760-300 | Double | 35000 | 8.0 | 2.6 | 5.1 | 3.8 | 2.1 | 4.2 | 3.2 | 70 | 2000
16 | InSb | 300 | 85 | 00757-6580-890-300 | Double | 33000 | 7.0 | 3.1 | 6.1 | 4.6 | 2.6 | 5.1 | 3.8 | 60 | 1800
17 | InSb | 350 | 95 | 00757-7490-102-300 | Double | 31000 | 6.0 | 3.4 | 6.8 | 5.1 | 2.8 | 5.7 | 4.3 | 50 | 1600
18 | InSb | 400 | 105 | 00757-83A0-115-300 | Double | 29000 | 5.0 | 3.8 | 7.6 | 5.7 | 3.2 | 6.3 | 4.8 | 45 | 1400
19 | InSb | 450 | 115 | 00757-92A1-127-300 | Double | 27000 | 4.0 | 4.2 | 8.3 | 6.2 | 3.5 | 6.9 | 5.2 | 40 | 1200
20 | InSb | 500 | 125 | 00757-51A2-127-300 | Double | 25000 | 3.5 | 4.4 | 8.8 | 6.6 | 3.7 | 7.3 | 5.5 | 35 | 1000
21 | InSb | 500 | 60 | 00757-3160-510-200 | Scribing | 40000 | 20.0 | 0.6 | 1.2 | 0.9 | — | — | — | 200 | 3000
22 | InSb | 400 | 55 | 00757-4250-510-200 | Scribing | 42000 | 22.0 | 0.6 | 1.1 | 0.8 | — | — | — | 220 | 3200
23 | InSb | 300 | 45 | 00757-5340-380-200 | Scribing | 43000 | 24.0 | 0.5 | 0.9 | 0.7 | — | — | — | 240 | 3500
24 | InSb | 200 | 40 | 00757-6435-250-200 | Scribing | 44000 | 26.0 | 0.4 | 0.8 | 0.6 | — | — | — | 260 | 3800
25 | InSb | 100 | 35 | 00757-7530-250-200 | Scribing | 45000 | 28.0 | 0.4 | 0.7 | 0.5 | — | — | — | 280 | 4000
26 | InSb | 550 | 70 | 00757-7470-127-300 | Single | 24100 | 5.9 | 5.7 | 10.7 | 8.0 | 4.5 | 9.0 | 6.8 | 59 | 720
27 | InSb | 600 | 80 | 00757-8580-127-300 | Single | 21900 | 4.9 | 6.1 | 11.5 | 8.6 | 4.9 | 9.7 | 7.3 | 49 | 670
28 | InSb | 650 | 90 | 00757-8590-127-300 | Single | 19900 | 4.4 | 6.5 | 12.3 | 9.2 | 5.2 | 10.4 | 7.8 | 44 | 620
29 | InSb | 700 | 90 | 00757-9590-127-300 | Single | 17900 | 3.9 | 7.0 | 13.1 | 9.8 | 5.5 | 11.1 | 8.3 | 39 | 570
30 | InSb | 750 | 90 | 00757-9590-127-300 | Single | 16900 | 3.4 | 7.4 | 13.9 | 10.4 | 5.9 | 11.8 | 8.8 | 34 | 520
31 | InSb | 800 | 100 | 00757-A5A0-127-300 | Single | 15900 | 2.9 | 7.8 | 14.7 | 10.9 | 6.2 | 12.4 | 9.3 | 29 | 470
32 | InSb | 850 | 100 | 00757-A5A0-127-300 | Single | 14900 | 2.4 | 8.2 | 15.5 | 11.5 | 6.5 | 13.1 | 9.8 | 24 | 420
33 | InSb | 900 | 110 | 00757-A5A1-127-300 | Single | 13900 | 1.9 | 8.6 | 16.3 | 12.1 | 6.8 | 13.7 | 10.3 | 19 | 370
34 | InSb | 950 | 120 | 00757-A5A2-127-300 | Single | 12900 | 1.7 | 9.0 | 17.1 | 12.7 | 7.1 | 14.4 | 10.8 | 17 | 320
35 | InSb | 1000 | 120 | 00757-A5A2-127-300 | Single | 11900 | 1.4 | 9.4 | 17.9 | 13.3 | 7.4 | 15.0 | 11.2 | 14 | 270
36 | InSb | 600 | 80 | 00757-8580-127-300 | Double | 22900 | 2.9 | 3.1 | 6.1 | 4.6 | 2.6 | 5.1 | 3.8 | 29 | 970
37 | InSb | 700 | 90 | 00757-9590-127-300 | Double | 20900 | 2.4 | 3.6 | 7.1 | 5.3 | 3.0 | 5.9 | 4.5 | 24 | 870
38 | InSb | 800 | 100 | 00757-95A0-127-300 | Double | 18900 | 1.9 | 4.1 | 8.1 | 5.9 | 3.4 | 6.7 | 5.0 | 19 | 770
39 | InSb | 900 | 110 | 00757-A5A1-127-300 | Double | 16900 | 1.4 | 4.5 | 9.1 | 6.5 | 3.7 | 7.4 | 5.5 | 14 | 670
40 | InSb | 1000 | 120 | 00757-A5A2-127-300 | Double | 14900 | 1.1 | 4.9 | 10.1 | 7.1 | 4.0 | 8.1 | 6.0 | 11 | 570
41 | InSb | 550 | 65 | 00757-3260-510-200 | Scribing | 37900 | 17.8 | 6.0 | 11.3 | 8.3 | — | — | — | 177 | 2770
42 | InSb | 600 | 70 | 00757-4370-510-200 | Scribing | 36800 | 16.8 | 6.4 | 12.2 | 8.9 | — | — | — | 167 | 2660
43 | InSb | 650 | 75 | 00757-4370-640-200 | Scribing | 35900 | 15.9 | 6.8 | 13.1 | 9.4 | — | — | — | 157 | 2550
44 | InSb | 700 | 80 | 00757-5480-640-200 | Scribing | 34900 | 14.9 | 7.3 | 13.9 | 10.0 | — | — | — | 147 | 2450
45 | InSb | 750 | 85 | 00757-5480-760-200 | Scribing | 33900 | 13.9 | 7.7 | 14.7 | 10.6 | — | — | — | 137 | 2350
46 | InSb | 800 | 90 | 00757-6590-760-200 | Scribing | 32900 | 12.9 | 8.1 | 15.5 | 11.1 | — | — | — | 127 | 2250
47 | InSb | 850 | 95 | 00757-6590-760-200 | Scribing | 31900 | 11.9 | 8.5 | 16.3 | 11.7 | — | — | — | 117 | 2150
48 | InSb | 900 | 100 | 00757-75A0-890-200 | Scribing | 30900 | 10.9 | 8.9 | 17.1 | 12.2 | — | — | — | 107 | 2050
49 | InSb | 950 | 105 | 00757-75A0-890-200 | Scribing | 29900 | 9.9 | 9.3 | 17.9 | 12.7 | — | — | — | 97 | 1950
50 | InSb | 1000 | 110 | 00757-75A0-102-200 | Scribing | 28900 | 9.4 | 9.7 | 18.7 | 13.2 | — | — | — | 92 | 1850

## Si
№ | Материал пластины | Толщина пластины, мкм | Ширина реза, мкм | Артикул диска | Тип резки | Частота оборотов шпинделя, об/мин | Скорость подачи, мм/с | Сколы лицевая сторона (мин), мкм | Сколы лицевая сторона (макс), мкм | Сколы лицевая сторона (медиана), мкм | Сколы обратная сторона (мин), мкм | Сколы обратная сторона (макс), мкм | Сколы обратная сторона (медиана), мкм | Производительность, шт/час | Срок службы диска, резов
1 | Si | 50 | 30 | 00757-5430-250-100 | Single | 42000 | 18.0 | 2.5 | 4.0 | 3.2 | 2.0 | 3.5 | 2.7 | 180 | 1500
2 | Si | 100 | 40 | 00757-5440-380-100 | Single | 40000 | 15.0 | 4.0 | 6.5 | 5.2 | 3.5 | 5.8 | 4.6 | 150 | 1300
3 | Si | 150 | 50 | 00757-5450-380-100 | Single | 38000 | 12.5 | 6.0 | 9.5 | 7.6 | 5.0 | 8.5 | 6.7 | 125 | 1100
4 | Si | 200 | 60 | 00757-6460-510-100 | Single | 36000 | 10.5 | 8.0 | 12.5 | 10.0 | 6.5 | 11.2 | 8.8 | 105 | 900
5 | Si | 250 | 70 | 00757-6470-640-100 | Single | 34000 | 9.0 | 10.0 | 15.5 | 12.4 | 8.0 | 13.8 | 10.8 | 90 | 750
6 | Si | 300 | 80 | 00757-6480-760-200 | Single | 32000 | 8.0 | 12.0 | 18.5 | 14.8 | 9.5 | 16.4 | 12.8 | 80 | 650
7 | Si | 350 | 90 | 00757-7490-890-200 | Single | 30000 | 7.0 | 14.0 | 21.5 | 17.2 | 11.0 | 19.0 | 14.8 | 70 | 550
8 | Si | 400 | 100 | 00757-74A0-102-200 | Single | 28000 | 6.2 | 16.0 | 24.5 | 19.6 | 12.5 | 21.6 | 16.8 | 62 | 480
9 | Si | 450 | 110 | 00757-74A1-115-200 | Single | 26000 | 5.5 | 18.0 | 27.5 | 22.0 | 14.0 | 24.2 | 18.8 | 55 | 420
10 | Si | 500 | 120 | 00757-74A2-127-200 | Single | 24000 | 5.0 | 20.0 | 30.5 | 24.4 | 15.5 | 26.8 | 20.8 | 50 | 380
11 | Si | 50 | 35 | 00757-4330-250-100 | Double | 41000 | 10.0 | 1.3 | 2.3 | 1.8 | 1.0 | 2.0 | 1.5 | 100 | 1800
12 | Si | 100 | 45 | 00757-4340-380-100 | Double | 39000 | 8.5 | 2.5 | 4.3 | 3.4 | 2.0 | 3.7 | 2.8 | 85 | 1600
13 | Si | 150 | 55 | 00757-4350-380-100 | Double | 37000 | 7.2 | 4.0 | 6.5 | 5.2 | 3.2 | 5.6 | 4.4 | 72 | 1400
14 | Si | 200 | 65 | 00757-5360-510-100 | Double | 35000 | 6.2 | 5.5 | 8.8 | 7.0 | 4.4 | 7.6 | 6.0 | 62 | 1200
15 | Si | 250 | 75 | 00757-5370-640-100 | Double | 33000 | 5.4 | 7.0 | 11.1 | 8.8 | 5.6 | 9.6 | 7.6 | 54 | 1000
16 | Si | 300 | 85 | 00757-5380-760-200 | Double | 31000 | 4.8 | 8.5 | 13.4 | 10.6 | 6.8 | 11.6 | 9.2 | 48 | 850
17 | Si | 350 | 95 | 00757-6390-890-200 | Double | 29000 | 4.2 | 10.0 | 15.7 | 12.4 | 8.0 | 13.6 | 10.8 | 42 | 750
18 | Si | 400 | 105 | 00757-63A0-102-200 | Double | 27000 | 3.7 | 11.5 | 18.0 | 14.2 | 9.2 | 15.6 | 12.4 | 37 | 650
19 | Si | 450 | 115 | 00757-63A1-115-200 | Double | 25000 | 3.3 | 13.0 | 20.3 | 16.0 | 10.4 | 17.6 | 14.0 | 33 | 550
20 | Si | 500 | 125 | 00757-63A2-127-200 | Double | 23000 | 2.9 | 14.5 | 22.6 | 17.8 | 11.6 | 19.6 | 15.6 | 29 | 500
21 | Si | 50 | 25 | 00757-4325-250-100 | Scribing | 44000 | 26.0 | 0.5 | 1.0 | 0.7 | — | — | — | 260 | 3200
22 | Si | 100 | 30 | 00757-4330-250-100 | Scribing | 43000 | 24.0 | 1.0 | 2.0 | 1.5 | — | — | — | 240 | 3000
23 | Si | 150 | 35 | 00757-5335-380-100 | Scribing | 42000 | 22.0 | 1.5 | 3.0 | 2.2 | — | — | — | 220 | 2800
24 | Si | 200 | 40 | 00757-5340-380-100 | Scribing | 41000 | 20.0 | 2.0 | 4.0 | 3.0 | — | — | — | 200 | 2600
25 | Si | 250 | 45 | 00757-5440-510-100 | Scribing | 40000 | 18.0 | 2.5 | 5.0 | 3.7 | — | — | — | 180 | 2400
26 | Si | 300 | 50 | 00757-5450-510-100 | Scribing | 39000 | 16.0 | 3.0 | 6.0 | 4.5 | — | — | — | 160 | 2200
27 | Si | 350 | 55 | 00757-6450-640-100 | Scribing | 38000 | 14.5 | 3.5 | 7.0 | 5.2 | — | — | — | 145 | 2000
28 | Si | 400 | 60 | 00757-6460-640-100 | Scribing | 37000 | 13.0 | 4.0 | 8.0 | 6.0 | — | — | — | 130 | 1800
29 | Si | 450 | 65 | 00757-6560-760-100 | Scribing | 36000 | 11.5 | 4.5 | 9.0 | 6.7 | — | — | — | 115 | 1600
30 | Si | 500 | 70 | 00757-6570-760-100 | Scribing | 35000 | 10.0 | 5.0 | 10.0 | 7.5 | — | — | — | 100 | 1400
31 | Si | 550 | 70 | 00757-7570-127-200 | Single | 21500 | 4.3 | 22.0 | 33.5 | 27.2 | 17.0 | 29.0 | 22.5 | 43 | 340
32 | Si | 600 | 75 | 00757-7570-127-200 | Single | 20500 | 3.9 | 24.0 | 36.5 | 29.6 | 18.5 | 31.6 | 24.5 | 39 | 310
33 | Si | 650 | 80 | 00757-7580-127-200 | Single | 19500 | 3.6 | 26.0 | 39.5 | 32.0 | 20.0 | 34.2 | 26.5 | 36 | 285
34 | Si | 700 | 85 | 00757-7580-127-200 | Single | 18500 | 3.3 | 28.0 | 42.5 | 34.4 | 21.5 | 36.8 | 28.5 | 33 | 260
35 | Si | 750 | 90 | 00757-7590-127-200 | Single | 17500 | 3.0 | 30.0 | 45.5 | 36.8 | 23.0 | 39.4 | 30.5 | 30 | 240
36 | Si | 800 | 95 | 00757-7590-127-200 | Single | 16500 | 2.7 | 32.0 | 48.5 | 39.2 | 24.5 | 42.0 | 32.5 | 27 | 220
37 | Si | 850 | 100 | 00757-85A0-127-200 | Single | 15500 | 2.5 | 34.0 | 51.5 | 41.6 | 26.0 | 44.6 | 34.5 | 25 | 205
38 | Si | 900 | 105 | 00757-85A1-127-200 | Single | 14500 | 2.3 | 36.0 | 54.5 | 44.0 | 27.5 | 47.2 | 36.5 | 23 | 190
39 | Si | 950 | 110 | 00757-85A2-127-200 | Single | 13500 | 2.1 | 38.0 | 57.5 | 46.4 | 29.0 | 49.8 | 38.5 | 21 | 175
40 | Si | 1000 | 115 | 00757-85A2-127-200 | Single | 12500 | 1.9 | 40.0 | 60.5 | 48.8 | 30.5 | 52.4
41 | Si | 550 | 70 | 00757-6470-127-200 | Double | 22500 | 2.6 | 11.0 | 17.5 | 14.0 | 8.5 | 14.9 | 11.5 | 26 | 480
42 | Si | 600 | 75 | 00757-6470-127-200 | Double | 21500 | 2.4 | 12.0 | 19.0 | 15.2 | 9.5 | 16.3 | 12.5 | 24 | 440
43 | Si | 650 | 80 | 00757-6480-127-200 | Double | 20500 | 2.2 | 13.0 | 20.5 | 16.4 | 10.5 | 17.7 | 13.5 | 22 | 400
44 | Si | 700 | 85 | 00757-6580-127-200 | Double | 19500 | 2.0 | 14.0 | 22.0 | 17.6 | 11.5 | 19.1 | 14.5 | 20 | 370
45 | Si | 750 | 90 | 00757-6590-127-200 | Double | 18500 | 1.8 | 15.0 | 23.5 | 18.8 | 12.5 | 20.5 | 15.5 | 18 | 340
46 | Si | 800 | 95 | 00757-6590-127-200 | Double | 17500 | 1.6 | 16.0 | 25.0 | 20.0 | 13.5 | 21.9 | 16.5 | 16 | 310
47 | Si | 850 | 100 | 00757-65A0-127-200 | Double | 16500 | 1.5 | 17.0 | 26.5 | 21.2 | 14.5 | 23.3 | 17.5 | 15 | 285
48 | Si | 900 | 105 | 00757-65A1-127-200 | Double | 15500 | 1.4 | 18.0 | 28.0 | 22.4 | 15.5 | 24.7 | 18.5 | 14 | 260
49 | Si | 950 | 110 | 00757-65A2-127-200 | Double | 14500 | 1.3 | 19.0 | 29.5 | 23.6 | 16.5 | 26.1 | 19.5 | 13 | 240
50 | Si | 1000 | 115 | 00757-65A2-127-200 | Double | 13500 | 1.2 | 20.0 | 31.0 | 24.8 | 17.5 | 27.5 | 20.5 | 12 | 220
51 | Si | 50 | 30 | 00757-5430-250-100 | Single | 42000 | 18.0 | 2.5 | 4.0 | 3.2 | 2.0 | 3.5 | 2.7 | 180 | 1500
52 | Si | 75 | 35 | 00757-5435-250-100 | Single | 41000 | 16.5 | 3.8 | 5.8 | 4.8 | 3.0 | 5.0 | 4.0 | 165 | 1400
53 | Si | 100 | 40 | 00757-5440-380-100 | Single | 40000 | 15.0 | 4.0 | 6.5 | 5.2 | 3.5 | 5.8 | 4.6 | 150 | 1300
54 | Si | 125 | 45 | 00757-5440-380-100 | Single | 39000 | 13.8 | 5.0 | 8.0 | 6.5 | 4.2 | 7.0 | 5.6 | 138 | 1200
55 | Si | 150 | 50 | 00757-5450-380-100 | Single | 38000 | 12.5 | 6.0 | 9.5 | 7.6 | 5.0 | 8.5 | 6.7 | 125 | 1100
56 | Si | 175 | 55 | 00757-6450-510-100 | Single | 37000 | 11.4 | 7.0 | 11.0 | 8.8 | 5.8 | 10.0 | 7.9 | 114 | 1000
57 | Si | 200 | 60 | 00757-6460-510-100 | Single | 36000 | 10.5 | 8.0 | 12.5 | 10.0 | 6.5 | 11.2 | 8.8 | 105 | 900
58 | Si | 250 | 70 | 00757-6470-640-100 | Single | 34000 | 9.0 | 10.0 | 15.5 | 12.4 | 8.0 | 13.8 | 10.8 | 90 | 750
59 | Si | 300 | 80 | 00757-6480-760-200 | Single | 32000 | 8.0 | 12.0 | 18.5 | 14.8 | 9.5 | 16.4 | 12.8 | 80 | 650
60 | Si | 350 | 90 | 00757-7490-890-200 | Single | 30000 | 7.0 | 14.0 | 21.5 | 17.2 | 11.0 | 19.0 | 14.8 | 70 | 550
61 | Si | 400 | 100 | 00757-74A0-102-200 | Single | 28000 | 6.2 | 16.0 | 24.5 | 19.6 | 12.5 | 21.6 | 16.8 | 62 | 480
62 | Si | 450 | 110 | 00757-74A1-115-200 | Single | 26000 | 5.5 | 18.0 | 27.5 | 22.0 | 14.0 | 24.2 | 18.8 | 55 | 420
63 | Si | 500 | 120 | 00757-74A2-127-200 | Single | 24000 | 5.0 | 20.0 | 30.5 | 24.4 | 15.5 | 26.8 | 20.8 | 50 | 380
64 | Si | 50 | 30 | 00757-4330-250-100 | Double | 41000 | 10.0 | 1.3 | 2.3 | 1.8 | 1.0 | 2.0 | 1.5 | 100 | 1800
65 | Si | 75 | 35 | 00757-4335-250-100 | Double | 40000 | 9.0 | 2.0 | 3.5 | 2.8 | 1.6 | 2.8 | 2.2 | 90 | 1700
66 | Si | 100 | 40 | 00757-4340-380-100 | Double | 39000 | 8.5 | 2.5 | 4.3 | 3.4 | 2.0 | 3.7 | 2.8 | 85 | 1600
67 | Si | 125 | 45 | 00757-4340-380-100 | Double | 38000 | 7.8 | 3.3 | 5.5 | 4.4 | 2.6 | 4.6 | 3.6 | 78 | 1500
68 | Si | 150 | 50 | 00757-4350-380-100 | Double | 37000 | 7.2 | 4.0 | 6.5 | 5.2 | 3.2 | 5.6 | 4.4 | 72 | 1400
69 | Si | 175 | 55 | 00757-5350-510-100 | Double | 36000 | 6.6 | 4.8 | 7.8 | 6.2 | 3.8 | 6.7 | 5.3 | 66 | 1300
70 | Si | 200 | 60 | 00757-5360-510-100 | Double | 35000 | 6.2 | 5.5 | 8.8 | 7.0 | 4.4 | 7.6 | 6.0 | 62 | 1200
71 | Si | 250 | 70 | 00757-5370-640-100 | Double | 33000 | 5.4 | 7.0 | 11.1 | 8.8 | 5.6 | 9.6 | 7.6 | 54 | 1000
72 | Si | 300 | 80 | 00757-5380-760-200 | Double | 31000 | 4.8 | 8.5 | 13.4 | 10.6 | 6.8 | 11.6 | 9.2 | 48 | 850
73 | Si | 350 | 90 | 00757-6390-890-200 | Double | 29000 | 4.2 | 10.0 | 15.7 | 12.4 | 8.0 | 13.6 | 10.8 | 42 | 750
74 | Si | 400 | 100 | 00757-63A0-102-200 | Double | 27000 | 3.7 | 11.5 | 18.0 | 14.2 | 9.2 | 15.6 | 12.4 | 37 | 650
75 | Si | 450 | 110 | 00757-63A1-115-200 | Double | 25000 | 3.3 | 13.0 | 20.3 | 16.0 | 10.4 | 17.6 | 14.0 | 33 | 550
76 | Si | 500 | 120 | 00757-63A2-127-200 | Double | 23000 | 2.9 | 14.5 | 22.6 | 17.8 | 11.6 | 19.6 | 15.6 | 29 | 500
77 | Si | 50 | 25 | 00757-4325-250-100 | Scribing | 44000 | 26.0 | 0.5 | 1.0 | 0.7 | — | — | — | 260 | 3200
78 | Si | 75 | 30 | 00757-4330-250-100 | Scribing | 43500 | 24.0 | 0.8 | 1.5 | 1.1 | — | — | — | 240 | 3100
79 | Si | 100 | 30 | 00757-4330-250-100 | Scribing | 43000 | 24.0 | 1.0 | 2.0 | 1.5 | — | — | — | 240 | 3000
80 | Si | 125 | 35 | 00757-5335-380-100 | Scribing | 42500 | 22.0 | 1.3 | 2.5 | 1.9 | — | — | — | 220 | 2900
81 | Si | 150 | 35 | 00757-5335-380-100 | Scribing | 42000 | 22.0 | 1.5 | 3.0 | 2.2 | — | — | — | 220 | 2800
82 | Si | 175 | 40 | 00757-5340-380-100 | Scribing | 41500 | 20.0 | 1.8 | 3.5 | 2.6 | — | — | — | 200 | 2700
83 | Si | 200 | 40 | 00757-5340-380-100 | Scribing | 41000 | 20.0 | 2.0 | 4.0 | 3.0 | — | — | — | 200 | 2600
84 | Si | 250 | 45 | 00757-5440-510-100 | Scribing | 40000 | 18.0 | 2.5 | 5.0 | 3.7 | — | — | — | 180 | 2400
85 | Si | 300 | 50 | 00757-5450-510-100 | Scribing | 39000 | 16.0 | 3.0 | 6.0 | 4.5 | — | — | — | 160 | 2200
86 | Si | 350 | 55 | 00757-6450-640-100 | Scribing | 38000 | 14.5 | 3.5 | 7.0 | 5.2 | — | — | — | 145 | 2000
87 | Si | 400 | 60 | 00757-6460-640-100 | Scribing | 37000 | 13.0 | 4.0 | 8.0 | 6.0 | — | — | — | 130 | 1800
88 | Si | 450 | 65 | 00757-6560-760-100 | Scribing | 36000 | 11.5 | 4.5 | 9.0 | 6.7 | — | — | — | 115 | 1600
89 | Si | 500 | 70 | 00757-6570-760-100 | Scribing | 35000 | 10.0 | 5.0 | 10.0 | 7.5 | — | — | — | 100 | 1400
90 | Si | 550 | 80 | 00757-7580-127-100 | Single | 21500 | 4.5 | 22.0 | 33.5 | 27.8 | 17.0 | 29.0 | 23.0 | 45 | 350
91 | Si | 600 | 90 | 00757-7590-127-100 | Single | 20500 | 4.0 | 24.0 | 36.5 | 30.2 | 18.5 | 31.6 | 25.0 | 40 | 320
92 | Si | 550 | 75 | 00757-6570-127-100 | Double | 22500 | 2.6 | 11.0 | 17.5 | 14.2 | 8.5 | 14.9 | 11.7 | 26 | 500
93 | Si | 600 | 85 | 00757-6580-127-100 | Double | 21500 | 2.3 | 12.0 | 19.0 | 15.5 | 9.5 | 16.3 | 12.9 | 23 | 470
94 | Si | 550 | 70 | 00757-5570-127-100 | Scribing | 36500 | 9.0 | 5.5 | 10.5 | 8.0 | — | — | — | 90 | 1300
95 | Si | 600 | 80 | 00757-5580-127-100 | Scribing | 35500 | 8.0 | 6.0 | 11.5 | 8.8 | — | — | — | 80 | 1200
96 | Si | 225 | 65 | 00757-5460-510-100 | Single | 35500 | 9.5 | 9.0 | 14.0 | 11.5 | 7.2 | 12.5 | 9.8 | 95 | 820
97 | Si | 275 | 75 | 00757-6470-640-100 | Single | 33500 | 8.2 | 11.0 | 17.0 | 14.0 | 8.8 | 15.2 | 12.0 | 82 | 700
98 | Si | 325 | 85 | 00757-6480-760-200 | Single | 31500 | 7.3 | 13.0 | 20.0 | 16.5 | 10.4 | 18.0 | 14.2 | 73 | 600
99 | Si | 375 | 95 | 00757-7490-890-200 | Single | 29500 | 6.5 | 15.0 | 23.0 | 19.0 | 12.0 | 20.8 | 16.4 | 65 | 500
100 | Si | 425 | 105 | 00757-74A0-102-200 | Single | 27500 | 5.8 | 17.0 | 26.0 | 21.5 | 13.5 | 23.4
101 | Si | 550 | 70 | 00757-6470-127-200 | Single | 22000 | 4.5 | 22.0 | 33.5 | 27.5 | 17.5 | 29.0 | 23.0 | 45 | 340
102 | Si | 575 | 75 | 00757-6470-127-200 | Single | 21500 | 4.3 | 23.0 | 35.0 | 28.8 | 18.3 | 30.3 | 24.1 | 43 | 325
103 | Si | 600 | 80 | 00757-6480-127-200 | Single | 21000 | 4.1 | 24.0 | 36.5 | 30.0 | 19.0 | 31.5 | 25.1 | 41 | 310
104 | Si | 625 | 85 | 00757-6580-127-200 | Single | 20500 | 3.9 | 25.0 | 38.0 | 31.3 | 19.8 | 32.8 | 26.1 | 39 | 295
105 | Si | 650 | 90 | 00757-6590-127-200 | Single | 20000 | 3.7 | 26.0 | 39.5 | 32.5 | 20.5 | 34.0 | 27.1 | 37 | 280
106 | Si | 675 | 95 | 00757-6590-127-200 | Single | 19500 | 3.5 | 27.0 | 41.0 | 33.8 | 21.3 | 35.3 | 28.1 | 35 | 265
107 | Si | 700 | 100 | 00757-85A0-127-200 | Single | 19000 | 3.4 | 28.0 | 42.5 | 35.0 | 22.0 | 36.5 | 29.0 | 34 | 250
108 | Si | 725 | 105 | 00757-85A0-127-200 | Single | 18500 | 3.2 | 29.0 | 44.0 | 36.3 | 22.8 | 37.8 | 30.0 | 32 | 240
109 | Si | 750 | 110 | 00757-85A1-127-200 | Single | 18000 | 3.0 | 30.0 | 45.5 | 37.5 | 23.5 | 39.0 | 31.0 | 30 | 230
110 | Si | 775 | 115 | 00757-85A1-127-200 | Single | 17500 | 2.9 | 31.0 | 47.0 | 38.8 | 24.3 | 40.3 | 32.0 | 29 | 220
111 | Si | 800 | 120 | 00757-85A2-127-200 | Single | 17000 | 2.7 | 32.0 | 48.5 | 40.0 | 25.0 | 41.5 | 33.0 | 27 | 210
112 | Si | 825 | 120 | 00757-85A2-127-200 | Single | 16500 | 2.6 | 33.0 | 50.0 | 41.3 | 25.8 | 42.8 | 34.0 | 26 | 200
113 | Si | 850 | 120 | 00757-85A2-127-200 | Single | 16000 | 2.4 | 34.0 | 51.5 | 42.5 | 26.5 | 44.0 | 35.0 | 24 | 190
114 | Si | 875 | 120 | 00757-85A2-127-200 | Single | 15500 | 2.3 | 35.0 | 53.0 | 43.8 | 27.3 | 45.3 | 36.0 | 23 | 180
115 | Si | 900 | 120 | 00757-85A2-127-200 | Single | 15000 | 2.1 | 36.0 | 54.5 | 45.0 | 28.0 | 46.5 | 37.0 | 21 | 170
116 | Si | 925 | 120 | 00757-85A2-127-200 | Single | 14500 | 2.0 | 37.0 | 56.0 | 46.3 | 28.8 | 47.8 | 38.0 | 20 | 165
117 | Si | 950 | 120 | 00757-85A2-127-200 | Single | 14000 | 1.9 | 38.0 | 57.5 | 47.5 | 29.5 | 49.0 | 39.0 | 19 | 160
118 | Si | 975 | 120 | 00757-85A2-127-200 | Single | 13500 | 1.8 | 39.0 | 59.0 | 48.8 | 30.3 | 50.3 | 40.0 | 18 | 155
119 | Si | 1000 | 120 | 00757-85A2-127-200 | Single | 13000 | 1.7 | 40.0 | 60.5 | 50.0 | 31.0 | 51.5 | 41.0 | 17 | 150
120 | Si | 550 | 60 | 00757-6460-127-200 | Double | 22500 | 2.4 | 11.0 | 17.5 | 14.2 | 8.8 | 14.9 | 11.8 | 24 | 480
121 | Si | 600 | 65 | 00757-6560-127-200 | Double | 22000 | 2.2 | 12.0 | 19.0 | 15.5 | 9.5 | 16.3 | 12.9 | 22 | 440
122 | Si | 650 | 70 | 00757-6570-127-200 | Double | 21500 | 2.0 | 13.0 | 20.5 | 16.8 | 10.3 | 17.7 | 14.0 | 20 | 410
123 | Si | 700 | 75 | 00757-6570-127-200 | Double | 21000 | 1.8 | 14.0 | 22.0 | 18.0 | 11.0 | 19.1 | 15.0 | 18 | 380
124 | Si | 750 | 80 | 00757-6580-127-200 | Double | 20500 | 1.6 | 15.0 | 23.5 | 19.3 | 11.8 | 20.5 | 16.1 | 16 | 350
125 | Si | 800 | 85 | 00757-6580-127-200 | Double | 20000 | 1.5 | 16.0 | 25.0 | 20.5 | 12.5 | 21.9 | 17.2 | 15 | 330
126 | Si | 850 | 90 | 00757-6590-127-200 | Double | 19500 | 1.4 | 17.0 | 26.5 | 21.8 | 13.3 | 23.3 | 18.3 | 14 | 310
127 | Si | 900 | 95 | 00757-7590-127-200 | Double | 19000 | 1.3 | 18.0 | 28.0 | 23.0 | 14.0 | 24.7 | 19.3 | 13 | 290
128 | Si | 950 | 100 | 00757-85A0-127-200 | Double | 18500 | 1.2 | 19.0 | 29.5 | 24.3 | 14.8 | 26.1 | 20.4 | 12 | 270
129 | Si | 1000 | 105 | 00757-85A0-127-200 | Double | 18000 | 1.1 | 20.0 | 31.0 | 25.5 | 15.5 | 27.5 | 21.5 | 11 | 250
130 | Si | 550 | 50 | 00757-5450-127-200 | Scribing | 37000 | 8.0 | 5.5 | 10.5 | 8.0 | — | — | — | 80 | 1300
131 | Si | 600 | 55 | 00757-5450-127-200 | Scribing | 36500 | 7.2 | 6.0 | 11.5 | 8.8 | — | — | — | 72 | 1200
132 | Si | 650 | 60 | 00757-6460-127-200 | Scribing | 36000 | 6.5 | 6.5 | 12.5 | 9.5 | — | — | — | 65 | 1100
133 | Si | 700 | 65 | 00757-6560-127-200 | Scribing | 35500 | 5.9 | 7.0 | 13.5 | 10.3 | — | — | — | 59 | 1000
134 | Si | 750 | 70 | 00757-6570-127-200 | Scribing | 35000 | 5.4 | 7.5 | 14.5 | 11.0 | — | — | — | 54 | 900
135 | Si | 800 | 70 | 00757-6570-127-200 | Scribing | 34500 | 5.4 | 8.0 | 15.5 | 11.8 | — | — | — | 54 | 850
136 | Si | 850 | 75 | 00757-6570-127-200 | Scribing | 34000 | 5.0 | 8.5 | 16.5 | 12.5 | — | — | — | 50 | 800
137 | Si | 900 | 80 | 00757-6580-127-200 | Scribing | 33500 | 4.6 | 9.0 | 17.5 | 13.3 | — | — | — | 46 | 750
138 | Si | 950 | 85 | 00757-6580-127-200 | Scribing | 33000 | 4.2 | 9.5 | 18.5 | 14.0 | — | — | — | 42 | 700
139 | Si | 1000 | 90 | 00757-6590-127-200 | Scribing | 32500 | 3.9 | 10.0 | 19.5 | 14.8 | — | — | — | 39 | 650
140 | Si | 550 | 100 | 00757-74A0-127-200 | Single | 22500 | 3.8 | 22.0 | 33.5 | 27.5 | 17.5 | 29.0 | 23.0 | 38 | 320
141 | Si | 600 | 110 | 00757-74A1-127-200 | Single | 21500 | 3.5 | 24.0 | 36.5 | 30.0 | 19.0 | 31.5 | 25.1 | 35 | 300
142 | Si | 650 | 120 | 00757-74A2-127-200 | Single | 20500 | 3.2 | 26.0 | 39.5 | 32.5 | 20.5 | 34.0 | 27.1 | 32 | 280
143 | Si | 700 | 120 | 00757-74A2-127-200 | Single | 19500 | 3.2 | 28.0 | 42.5 | 35.0 | 22.0 | 36.5 | 29.0 | 32 | 260
144 | Si | 750 | 120 | 00757-74A2-127-200 | Single | 18500 | 3.2 | 30.0 | 45.5 | 37.5 | 23.5 | 39.0 | 31.0 | 32 | 240
145 | Si | 800 | 120 | 00757-74A2-127-200 | Single | 17500 | 3.2 | 32.0 | 48.5 | 40.0 | 25.0 | 41.5 | 33.0 | 32 | 220
146 | Si | 850 | 120 | 00757-74A2-127-200 | Single | 16500 | 3.2 | 34.0 | 51.5 | 42.5 | 26.5 | 44.0 | 35.0 | 32 | 200
147 | Si | 900 | 120 | 00757-74A2-127-200 | Single | 15500 | 3.2 | 36.0 | 54.5 | 45.0 | 28.0 | 46.5 | 37.0 | 32 | 185
148 | Si | 950 | 120 | 00757-74A2-127-200 | Single | 14500 | 3.2 | 38.0 | 57.5 | 47.5 | 29.5 | 49.0 | 39.0 | 32 | 170
149 | Si | 1000 | 120 | 00757-74A2-127-200 | Single | 13500 | 3.2 | 40.0 | 60.5 | 50.0 | 31.0 | 51.5 | 41.0 | 32 | 155
150 | Si | 550 | 80 | 00757-5480-127-200 | Double | 23000 | 2.0 | 11.0 | 17.5 | 14.2 | 8.8 | 14.9 | 11.8 | 20 | 450
151 | Si | 50 | 25 | 00757-1325-250-100 | Single | 44000 | 15.0 | 2.0 | 3.2 | 2.6 | 1.6 | 2.8 | 2.2 | 150 | 1800
152 | Si | 50 | 30 | 00757-2430-250-100 | Single | 43500 | 16.0 | 2.2 | 3.5 | 2.8 | 1.8 | 3.1 | 2.4 | 160 | 1700
153 | Si | 50 | 35 | 00757-3535-250-100 | Single | 43000 | 14.0 | 2.5 | 4.0 | 3.2 | 2.0 | 3.5 | 2.7 | 140 | 1650
154 | Si | 75 | 30 | 00757-4330-250-100 | Single | 42500 | 15.5 | 3.5 | 5.3 | 4.4 | 2.8 | 4.7 | 3.7 | 155 | 1600
155 | Si | 75 | 35 | 00757-A135-250-100 | Single | 42000 | 17.0 | 3.8 | 5.8 | 4.8 | 3.0 | 5.0 | 4.0 | 170 | 1500
156 | Si | 100 | 35 | 00757-5435-380-100 | Single | 41500 | 14.5 | 4.5 | 7.0 | 5.8 | 3.6 | 6.1 | 4.9 | 145 | 1450
157 | Si | 100 | 40 | 00757-6540-380-100 | Single | 41000 | 16.0 | 4.0 | 6.5 | 5.2 | 3.5 | 5.8 | 4.6 | 160 | 1400
158 | Si | 125 | 40 | 00757-7340-380-100 | Single | 40500 | 13.5 | 5.5 | 8.5 | 7.0 | 4.4 | 7.4 | 5.9 | 135 | 1350
159 | Si | 125 | 45 | 00757-8440-380-100 | Single | 40000 | 15.0 | 5.0 | 8.0 | 6.5 | 4.2 | 7.0 | 5.6 | 150 | 1300
160 | Si | 150 | 45 | 00757-B540-380-100 | Single | 39500 | 14.0 | 5.8 | 9.0 | 7.5 | 4.6 | 8.0 | 6.3 | 140 | 1250
161 | Si | 150 | 50 | 00757-A150-380-100 | Single | 39000 | 16.5 | 6.0 | 9.5 | 7.6 | 5.0 | 8.5 | 6.7 | 165 | 1200
162 | Si | 175 | 50 | 00757-3450-510-100 | Single | 38500 | 13.5 | 7.5 | 11.5 | 9.5 | 6.0 | 10.2 | 8.1 | 135 | 1150
163 | Si | 175 | 55 | 00757-4550-510-100 | Single | 38000 | 15.0 | 7.0 | 11.0 | 8.8 | 5.8 | 10.0 | 7.9 | 150 | 1100
164 | Si | 200 | 55 | 00757-5350-510-100 | Single | 37500 | 12.5 | 8.5 | 13.0 | 10.8 | 6.8 | 11.6 | 9.2 | 125 | 1050
165 | Si | 200 | 60 | 00757-6460-510-100 | Single | 37000 | 14.0 | 8.0 | 12.5 | 10.0 | 6.5 | 11.2 | 8.8 | 140 | 1000
166 | Si | 50 | 25 | 00757-2325-250-100 | Double | 43500 | 9.0 | 1.2 | 1.9 | 1.6 | 1.0 | 1.7 | 1.3 | 90 | 2200
167 | Si | 50 | 30 | 00757-3430-250-100 | Double | 43000 | 10.0 | 1.4 | 2.2 | 1.8 | 1.1 | 2.0 | 1.5 | 100 | 2100
168 | Si | 75 | 30 | 00757-4330-250-100 | Double | 42500 | 9.3 | 2.1 | 3.2 | 2.6 | 1.7 | 2.8 | 2.2 | 93 | 2000
169 | Si | 75 | 35 | 00757-A135-250-100 | Double | 42000 | 10.2 | 2.3 | 3.5 | 2.9 | 1.8 | 3.0 | 2.4 | 102 | 1900
170 | Si | 100 | 35 | 00757-5435-380-100 | Double | 41500 | 8.7 | 2.7 | 4.2 | 3.5 | 2.2 | 3.7 | 2.9 | 87 | 1850
171 | Si | 100 | 40 | 00757-6540-380-100 | Double | 41000 | 9.6 | 3.0 | 4.5 | 3.8 | 2.4 | 4.0 | 3.2 | 96 | 1800
172 | Si | 125 | 40 | 00757-7340-380-100 | Double | 40500 | 8.1 | 3.3 | 5.1 | 4.2 | 2.6 | 4.5 | 3.6 | 81 | 1750
173 | Si | 125 | 45 | 00757-8440-380-100 | Double | 40000 | 9.0 | 3.8 | 5.8 | 4.8 | 3.0 | 5.2 | 4.1 | 90 | 1700
174 | Si | 150 | 50 | 00757-A150-380-100 | Double | 39000 | 9.9 | 4.5 | 6.8 | 5.7 | 3.6 | 6.0 | 4.8 | 99 | 1600
175 | Si | 50 | 25 | 00757-1425-250-100 | Scribing | 44500 | 30.0 | 0.4 | 0.8 | 0.6 | — | — | — | 300 | 3500
176 | Si | 50 | 30 | 00757-2530-250-100 | Scribing | 44000 | 32.0 | 0.5 | 1.0 | 0.7 | — | — | — | 320 | 3400
177 | Si | 75 | 30 | 00757-3330-250-100 | Scribing | 43500 | 28.0 | 0.7 | 1.3 | 1.0 | — | — | — | 280 | 3300
178 | Si | 75 | 35 | 00757-4435-250-100 | Scribing | 43000 | 30.0 | 0.8 | 1.5 | 1.1 | — | — | — | 300 | 3200
179 | Si | 100 | 40 | 00757-5540-380-100 | Scribing | 42500 | 28.0 | 1.1 | 2.0 | 1.5 | — | — | — | 280 | 3100
180 | Si | 125 | 45 | 00757-6340-380-100 | Scribing | 42000 | 26.0 | 1.5 | 2.5 | 2.0 | — | — | — | 260 | 3000
181 | Si | 200 | 60 | 00757-6460-510-100 | Single | 36000 | 10.5 | 8.0 | 12.5 | 10.0 | 6.5 | 11.2 | 8.8 | 105 | 900
182 | Si | 225 | 65 | 00757-5460-510-100 | Single | 35500 | 9.8 | 9.0 | 14.0 | 11.5 | 7.2 | 12.5 | 9.8 | 98 | 850
183 | Si | 250 | 70 | 00757-5470-640-100 | Single | 34000 | 9.0 | 10.0 | 15.5 | 12.4 | 8.0 | 13.8 | 10.8 | 90 | 750
184 | Si | 275 | 75 | 00757-5470-640-100 | Single | 33500 | 8.3 | 11.0 | 17.0 | 14.0 | 8.8 | 15.2 | 12.0 | 83 | 700
185 | Si | 300 | 80 | 00757-5480-760-200 | Single | 32000 | 8.0 | 12.0 | 18.5 | 14.8 | 9.5 | 16.4 | 12.8 | 80 | 650
186 | Si | 325 | 85 | 00757-6480-760-200 | Single | 31500 | 7.4 | 13.0 | 20.0 | 16.5 | 10.4 | 18.0 | 14.2 | 74 | 600
187 | Si | 350 | 90 | 00757-6490-890-200 | Single | 30000 | 7.0 | 14.0 | 21.5 | 17.2 | 11.0 | 19.0 | 14.8 | 70 | 550
188 | Si | 375 | 95 | 00757-7490-890-200 | Single | 29500 | 6.6 | 15.0 | 23.0 | 19.0 | 12.0 | 20.8 | 16.4 | 66 | 500
189 | Si | 400 | 100 | 00757-74A0-102-200 | Single | 28000 | 6.2 | 16.0 | 24.5 | 19.6 | 12.5 | 21.6 | 16.8 | 62 | 480
190 | Si | 425 | 70 | 00757-7470-102-200 | Single | 27500 | 5.5 | 17.0 | 26.0 | 21.5 | 13.5 | 23.0 | 18.2 | 55 | 470
191 | Si | 450 | 75 | 00757-7570-115-200 | Single | 26500 | 5.2 | 18.0 | 27.5 | 22.8 | 14.0 | 24.2 | 19.0 | 52 | 440
192 | Si | 475 | 80 | 00757-7580-115-200 | Single | 25500 | 4.9 | 19.0 | 29.0 | 24.0 | 15.0 | 26.0 | 20.5 | 49 | 410
193 | Si | 500 | 85 | 00757-7580-127-200 | Single | 24500 | 4.7 | 20.0 | 30.5 | 25.3 | 15.5 | 26.8 | 21.1 | 47 | 390
194 | Si | 525 | 90 | 00757-7590-127-200 | Single | 24000 | 4.4 | 21.0 | 32.0 | 26.5 | 16.5 | 28.0 | 22.1 | 44 | 370
195 | Si | 550 | 95 | 00757-7590-127-200 | Single | 23500 | 4.2 | 22.0 | 33.5 | 27.8 | 17.0 | 29.0 | 23.0 | 42 | 350
196 | Si | 575 | 100 | 00757-85A0-127-200 | Single | 23000 | 4.0 | 23.0 | 35.0 | 29.0 | 18.0 | 30.0 | 24.0 | 40 | 330
197 | Si | 600 | 100 | 00757-85A0-127-200 | Single | 22500 | 4.0 | 24.0 | 36.5 | 30.3 | 19.0 | 31.5 | 25.1 | 40 | 320
198 | Si | 200 | 60 | 00757-5460-510-100 | Double | 35000 | 6.2 | 5.5 | 8.8 | 7.0 | 4.4 | 7.6 | 6.0 | 62 | 1200
199 | Si | 225 | 65 | 00757-5460-510-100 | Double | 34500 | 5.8 | 6.2 | 9.8 | 7.9 | 5.0 | 8.6 | 6.8 | 58 | 1150
200 | Si | 250 | 70 | 00757-5470-640-100 | Double | 33000 | 5.4 | 7.0 | 11.1 | 8.8 | 5.6 | 9.6 | 7.6 | 54 | 1000
201 | Si | 275 | 75 | 00757-5470-640-100 | Double | 32500 | 5.0 | 7.8 | 12.4 | 9.8 | 6.2 | 10.7 | 8.4 | 50 | 950
202 | Si | 300 | 80 | 00757-5480-760-200 | Double | 31000 | 4.8 | 8.5 | 13.4 | 10.6 | 6.8 | 11.6 | 9.2 | 48 | 850
203 | Si | 325 | 85 | 00757-6480-760-200 | Double | 30500 | 4.5 | 9.2 | 14.5 | 11.5 | 7.4 | 12.6 | 10.0 | 45 | 800
204 | Si | 350 | 90 | 00757-6490-890-200 | Double | 29000 | 4.2 | 10.0 | 15.7 | 12.4 | 8.0 | 13.6 | 10.8 | 42 | 750
205 | Si | 375 | 95 | 00757-7490-890-200 | Double | 28500 | 3.9 | 10.8 | 16.9 | 13.4 | 8.6 | 14.6 | 11.6 | 39 | 700
206 | Si | 400 | 100 | 00757-74A0-102-200 | Double | 27000 | 3.7 | 11.5 | 18.0 | 14.2 | 9.2 | 15.6 | 12.4 | 37 | 650
207 | Si | 425 | 70 | 00757-7470-102-200 | Double | 26500 | 3.3 | 12.3 | 19.2 | 15.1 | 9.8 | 16.6 | 13.2 | 33 | 620
208 | Si | 450 | 75 | 00757-7570-115-200 | Double | 25500 | 3.1 | 13.0 | 20.3 | 16.0 | 10.4 | 17.6 | 14.0 | 31 | 590
209 | Si | 475 | 80 | 00757-7580-115-200 | Double | 25000 | 2.9 | 13.8 | 21.5 | 17.0 | 11.0 | 18.6 | 14.8 | 29 | 560
210 | Si | 500 | 85 | 00757-7580-127-200 | Double | 24500 | 2.8 | 14.5 | 22.6 | 17.8 | 11.6 | 19.6 | 15.6 | 28 | 530
211 | Si | 525 | 90 | 00757-7590-127-200 | Double | 24000 | 2.6 | 15.3 | 23.8 | 18.8 | 12.2 | 20.6 | 16.4 | 26 | 500
212 | Si | 550 | 95 | 00757-7590-127-200 | Double | 23500 | 2.5 | 16.0 | 25.0 | 19.8 | 12.8 | 21.6 | 17.2 | 25 | 480
213 | Si | 575 | 100 | 00757-85A0-127-200 | Double | 23000 | 2.4 | 16.8 | 26.2 | 20.7 | 13.4 | 22.6 | 18.0 | 24 | 460
214 | Si | 600 | 100 | 00757-85A0-127-200 | Double | 22500 | 2.4 | 17.5 | 27.4 | 21.7 | 14.0 | 23.6 | 18.8 | 24 | 440
215 | Si | 200 | 60 | 00757-5460-510-100 | Scribing | 37000 | 13.0 | 4.0 | 8.0 | 6.0 | — | — | — | 130 | 1800
216 | Si | 225 | 65 | 00757-5460-510-100 | Scribing | 36500 | 12.0 | 4.5 | 9.0 | 6.8 | — | — | — | 120 | 1700
217 | Si | 250 | 70 | 00757-5470-640-100 | Scribing | 36000 | 11.0 | 5.0 | 10.0 | 7.5 | — | — | — | 110 | 1600
218 | Si | 275 | 75 | 00757-5470-640-100 | Scribing | 35500 | 10.2 | 5.5 | 11.0 | 8.3 | — | — | — | 102 | 1500
219 | Si | 300 | 80 | 00757-5480-760-200 | Scribing | 35000 | 9.5 | 6.0 | 12.0 | 9.0 | — | — | — | 95 | 1400
220 | Si | 325 | 85 | 00757-6480-760-200 | Scribing | 34500 | 8.9 | 6.5 | 13.0 | 9.8 | — | — | — | 89 | 1300
221 | Si | 350 | 90 | 00757-6490-890-200 | Scribing | 34000 | 8.3 | 7.0 | 14.0 | 10.5 | — | — | — | 83 | 1200
222 | Si | 375 | 95 | 00757-7490-890-200 | Scribing | 33500 | 7.8 | 7.5 | 15.0 | 11.3 | — | — | — | 78 | 1100
223 | Si | 400 | 60 | 00757-6460-102-200 | Scribing | 33000 | 7.0 | 8.0 | 16.0 | 12.0 | — | — | — | 70 | 1050
224 | Si | 425 | 65 | 00757-6560-102-200 | Scribing | 32500 | 6.5 | 8.5 | 17.0 | 12.8 | — | — | — | 65 | 1000
225 | Si | 450 | 70 | 00757-6570-115-200 | Scribing | 32000 | 6.1 | 9.0 | 18.0 | 13.5 | — | — | — | 61 | 950
226 | Si | 475 | 75 | 00757-6570-115-200 | Scribing | 31500 | 5.7 | 9.5 | 19.0 | 14.3 | — | — | — | 57 | 900
227 | Si | 500 | 80 | 00757-6580-127-200 | Scribing | 31000 | 5.4 | 10.0 | 20.0 | 15.0 | — | — | — | 54 | 850
228 | Si | 525 | 85 | 00757-6580-127-200 | Scribing | 30500 | 5.1 | 10.5 | 21.0 | 15.8 | — | — | — | 51 | 800
229 | Si | 550 | 90 | 00757-6590-127-200 | Scribing | 30000 | 4.8 | 11.0 | 22.0 | 16.5 | — | — | — | 48 | 750
230 | Si | 575 | 95 | 00757-6590-127-200 | Scribing | 29500 | 4.5 | 11.5 | 23.0 | 17.3 | — | — | — | 45 | 700

## GaAs
№ | Материал пластины | Толщина пластины, мкм | Ширина реза, мкм | Артикул диска | Тип резки | Частота оборотов шпинделя, об/мин | Скорость подачи, мм/с | Сколы лицевая сторона (мин), мкм | Сколы лицевая сторона (макс), мкм | Сколы лицевая сторона (медиана), мкм | Сколы обратная сторона (мин), мкм | Сколы обратная сторона (макс), мкм | Сколы обратная сторона (медиана), мкм | Производительность, шт/час | Срок службы диска, резов
1 | GaAs | 50 | 30 | 00757-5430-250-200 | Single | 44000 | 22.0 | 2.5 | 4.0 | 3.2 | 2.0 | 3.5 | 2.7 | 220 | 2000
2 | GaAs | 100 | 40 | 00757-5440-380-200 | Single | 42000 | 20.0 | 5.0 | 7.5 | 6.2 | 4.0 | 7.0 | 5.5 | 200 | 1800
3 | GaAs | 150 | 50 | 00757-5450-380-200 | Single | 40000 | 18.0 | 7.5 | 11.0 | 9.2 | 6.0 | 10.5 | 8.2 | 180 | 1600
4 | GaAs | 200 | 60 | 00757-6460-510-200 | Single | 38000 | 16.0 | 10.0 | 14.5 | 12.2 | 8.0 | 14.0 | 10.9 | 160 | 1400
5 | GaAs | 250 | 70 | 00757-6470-640-200 | Single | 36000 | 14.0 | 12.5 | 18.0 | 15.2 | 10.0 | 17.5 | 13.6 | 140 | 1200
6 | GaAs | 300 | 80 | 00757-6480-760-200 | Single | 34000 | 12.0 | 15.0 | 21.5 | 18.2 | 12.0 | 21.0 | 16.3 | 120 | 1000
7 | GaAs | 350 | 90 | 00757-7490-890-200 | Single | 32000 | 10.0 | 17.5 | 25.0 | 21.2 | 14.0 | 24.5 | 19.0 | 100 | 850
8 | GaAs | 400 | 100 | 00757-74A0-102-200 | Single | 30000 | 8.5 | 20.0 | 28.5 | 24.2 | 16.0 | 28.0 | 21.7 | 85 | 700
9 | GaAs | 450 | 110 | 00757-74A1-115-200 | Single | 28000 | 7.5 | 22.5 | 32.0 | 27.2 | 18.0 | 31.5 | 24.4 | 75 | 600
10 | GaAs | 500 | 120 | 00757-74A2-127-200 | Single | 26000 | 6.5 | 25.0 | 35.5 | 30.2 | 20.0 | 35.0 | 27.1 | 65 | 500
11 | GaAs | 50 | 35 | 00757-4335-250-200 | Double | 43000 | 12.0 | 1.3 | 2.3 | 1.8 | 1.0 | 2.0 | 1.5 | 120 | 2400
12 | GaAs | 100 | 45 | 00757-4340-380-200 | Double | 41000 | 10.0 | 2.5 | 4.3 | 3.4 | 2.0 | 3.7 | 2.8 | 100 | 2200
13 | GaAs | 150 | 55 | 00757-4350-380-200 | Double | 39000 | 8.5 | 3.8 | 6.5 | 5.1 | 3.0 | 5.6 | 4.3 | 85 | 2000
14 | GaAs | 200 | 65 | 00757-5360-510-200 | Double | 37000 | 7.5 | 5.0 | 8.8 | 6.8 | 4.0 | 7.6 | 5.8 | 75 | 1800
15 | GaAs | 250 | 75 | 00757-5370-640-200 | Double | 35000 | 6.5 | 6.3 | 11.1 | 8.5 | 5.0 | 9.6 | 7.3 | 65 | 1600
16 | GaAs | 300 | 85 | 00757-5380-760-200 | Double | 33000 | 5.5 | 7.5 | 13.4 | 10.2 | 6.0 | 11.6 | 8.8 | 55 | 1400
17 | GaAs | 350 | 95 | 00757-6390-890-200 | Double | 31000 | 4.8 | 8.8 | 15.7 | 11.9 | 7.0 | 13.6 | 10.3 | 48 | 1200
18 | GaAs | 400 | 105 | 00757-63A0-102-200 | Double | 29000 | 4.2 | 10.0 | 18.0 | 13.6 | 8.0 | 15.6 | 11.8 | 42 | 1000
19 | GaAs | 450 | 115 | 00757-63A1-115-200 | Double | 27000 | 3.7 | 11.3 | 20.3 | 15.3 | 9.0 | 17.6 | 13.3 | 37 | 850
20 | GaAs | 500 | 125 | 00757-63A2-127-200 | Double | 25000 | 3.2 | 12.5 | 22.6 | 17.0 | 10.0 | 19.6 | 14.8 | 32 | 700
21 | GaAs | 100 | 30 | 00757-3230-250-200 | Scribing | 45000 | 28.0 | 1.0 | 2.0 | 1.5 | — | — | — | 280 | 3000
22 | GaAs | 200 | 40 | 00757-4240-380-200 | Scribing | 44000 | 26.0 | 2.0 | 4.0 | 3.0 | — | — | — | 260 | 2800
23 | GaAs | 300 | 50 | 00757-5250-510-200 | Scribing | 43000 | 24.0 | 3.0 | 6.0 | 4.5 | — | — | — | 240 | 2600
24 | GaAs | 400 | 60 | 00757-6260-640-200 | Scribing | 42000 | 22.0 | 4.0 | 8.0 | 6.0 | — | — | — | 220 | 2400
25 | GaAs | 500 | 70 | 00757-7270-760-200 | Scribing | 41000 | 20.0 | 5.0 | 10.0 | 7.5 | — | — | — | 200 | 2200
26 | GaAs | 550 | 70 | 00757-7570-127-200 | Single | 24000 | 5.5 | 27.5 | 39.5 | 33.2 | 22.0 | 37.0 | 28.8 | 55 | 450
27 | GaAs | 600 | 75 | 00757-7570-127-200 | Single | 23000 | 5.0 | 30.0 | 43.0 | 36.2 | 24.0 | 40.2 | 31.5 | 50 | 420
28 | GaAs | 650 | 80 | 00757-7580-127-200 | Single | 22000 | 4.5 | 32.5 | 46.5 | 39.2 | 26.0 | 43.4 | 34.1 | 45 | 390
29 | GaAs | 700 | 85 | 00757-7580-127-200 | Single | 21000 | 4.0 | 35.0 | 50.0 | 42.2 | 28.0 | 46.6 | 36.8 | 40 | 360
30 | GaAs | 750 | 90 | 00757-7590-127-200 | Single | 20000 | 3.7 | 37.5 | 53.5 | 45.2 | 30.0 | 49.8 | 39.4 | 37 | 330
31 | GaAs | 800 | 95 | 00757-7590-127-200 | Single | 19000 | 3.4 | 40.0 | 57.0 | 48.2 | 32.0 | 53.0 | 42.0 | 34 | 300
32 | GaAs | 850 | 100 | 00757-85A0-127-200 | Single | 18000 | 3.1 | 42.5 | 60.5 | 51.2 | 34.0 | 56.2 | 44.6 | 31 | 280
33 | GaAs | 900 | 105 | 00757-85A0-127-200 | Single | 17000 | 2.8 | 45.0 | 64.0 | 54.2 | 36.0 | 59.4 | 47.2 | 28 | 260
34 | GaAs | 950 | 110 | 00757-85A1-127-200 | Single | 16000 | 2.6 | 47.5 | 67.5 | 57.2 | 38.0 | 62.6 | 49.8 | 26 | 240
35 | GaAs | 1000 | 115 | 00757-85A1-127-200 | Single | 15000 | 2.4 | 50.0 | 71.0 | 60.2 | 40.0 | 65.8 | 52.4 | 24 | 220
36 | GaAs | 550 | 65 | 00757-6460-127-200 | Double | 23500 | 2.8 | 13.8 | 21.5 | 17.5 | 11.0 | 18.9 | 14.8 | 28 | 500
37 | GaAs | 600 | 70 | 00757-6470-127-200 | Double | 22500 | 2.5 | 15.0 | 23.5 | 19.0 | 12.0 | 20.5 | 16.1 | 25 | 470
38 | GaAs | 650 | 75 | 00757-6470-127-200 | Double | 21500 | 2.3 | 16.3 | 25.5 | 20.5 | 13.0 | 22.1 | 17.4 | 23 | 440
39 | GaAs | 700 | 80 | 00757-6480-127-200 | Double | 20500 | 2.1 | 17.5 | 27.5 | 22.0 | 14.0 | 23.7 | 18.7 | 21 | 410
40 | GaAs | 750 | 85 | 00757-6480-127-200 | Double | 19500 | 1.9 | 18.8 | 29.5 | 23.5 | 15.0 | 25.3 | 20.0 | 19 | 380
41 | GaAs | 800 | 90 | 00757-6590-127-200 | Double | 18500 | 1.7 | 20.0 | 31.5 | 25.0 | 16.0 | 26.9 | 21.3 | 17 | 350
42 | GaAs | 850 | 95 | 00757-6590-127-200 | Double | 17500 | 1.6 | 21.3 | 33.5 | 26.5 | 17.0 | 28.5 | 22.6 | 16 | 320
43 | GaAs | 900 | 100 | 00757-65A0-127-200 | Double | 16500 | 1.5 | 22.5 | 35.5 | 28.0 | 18.0 | 30.1 | 23.9 | 15 | 300
44 | GaAs | 950 | 105 | 00757-65A0-127-200 | Double | 15500 | 1.4 | 23.8 | 37.5 | 29.5 | 19.0 | 31.7 | 25.2 | 14 | 280
45 | GaAs | 1000 | 110 | 00757-65A1-127-200 | Double | 14500 | 1.3 | 25.0 | 39.5 | 31.0 | 20.0 | 33.3 | 26.5 | 13 | 260
46 | GaAs | 550 | 60 | 00757-5260-640-200 | Scribing | 40000 | 18.0 | 5.5 | 11.0 | 8.3 | — | — | — | 180 | 2000
47 | GaAs | 650 | 70 | 00757-6270-760-200 | Scribing | 39000 | 16.0 | 6.5 | 13.0 | 9.8 | — | — | — | 160 | 1800
48 | GaAs | 750 | 80 | 00757-7280-890-200 | Scribing | 38000 | 14.0 | 7.5 | 15.0 | 11.3 | — | — | — | 140 | 1600
49 | GaAs | 850 | 90 | 00757-8290-102-200 | Scribing | 37000 | 12.0 | 8.5 | 17.0 | 12.8 | — | — | — | 120 | 1400
50 | GaAs | 1000 | 100 | 00757-82A0-115-200 | Scribing | 36000 | 10.0 | 10.0 | 20.0 | 15.0 | — | — | — | 100 | 1200
51 | GaAs | 50 | 25 | 00757-1325-250-200 | Single | 45000 | 16.0 | 2.2 | 3.5 | 2.8 | 1.8 | 3.0 | 2.4 | 160 | 1700
52 | GaAs | 50 | 30 | 00757-2430-250-200 | Single | 44500 | 18.0 | 2.5 | 4.0 | 3.2 | 2.0 | 3.5 | 2.7 | 180 | 1600
53 | GaAs | 50 | 35 | 00757-3535-250-200 | Single | 44000 | 15.0 | 2.8 | 4.5 | 3.6 | 2.3 | 3.9 | 3.1 | 150 | 1550
54 | GaAs | 75 | 30 | 00757-4330-380-200 | Single | 43500 | 16.5 | 3.8 | 6.0 | 4.9 | 3.0 | 5.3 | 4.2 | 165 | 1500
55 | GaAs | 75 | 35 | 00757-A135-380-200 | Single | 43000 | 18.0 | 4.2 | 6.5 | 5.4 | 3.4 | 5.8 | 4.6 | 180 | 1400
56 | GaAs | 100 | 35 | 00757-5435-380-200 | Single | 42500 | 14.5 | 5.5 | 8.5 | 7.0 | 4.4 | 7.5 | 6.0 | 145 | 1350
57 | GaAs | 100 | 40 | 00757-6540-380-200 | Single | 42000 | 16.0 | 6.0 | 9.0 | 7.5 | 4.8 | 8.0 | 6.4 | 160 | 1300
58 | GaAs | 125 | 40 | 00757-7340-510-200 | Single | 41500 | 13.5 | 7.0 | 10.5 | 8.8 | 5.6 | 9.5 | 7.6 | 135 | 1250
59 | GaAs | 125 | 45 | 00757-8440-510-200 | Single | 41000 | 15.0 | 7.5 | 11.0 | 9.2 | 6.0 | 10.0 | 8.0 | 150 | 1200
60 | GaAs | 150 | 45 | 00757-B540-510-200 | Single | 40500 | 14.0 | 8.5 | 12.5 | 10.5 | 6.8 | 11.3 | 9.0 | 140 | 1150
61 | GaAs | 150 | 50 | 00757-A150-510-200 | Single | 40000 | 16.5 | 9.0 | 13.0 | 11.0 | 7.2 | 11.8 | 9.5 | 165 | 1100
62 | GaAs | 175 | 50 | 00757-3450-640-200 | Single | 39500 | 13.5 | 10.5 | 15.5 | 13.0 | 8.4 | 14.0 | 11.2 | 135 | 1050
63 | GaAs | 175 | 55 | 00757-4550-640-200 | Single | 39000 | 15.0 | 11.0 | 16.0 | 13.5 | 8.8 | 14.5 | 11.6 | 150 | 1000
64 | GaAs | 200 | 55 | 00757-5350-640-200 | Single | 38500 | 12.5 | 12.5 | 18.0 | 15.2 | 10.0 | 16.5 | 13.2 | 125 | 950
65 | GaAs | 200 | 60 | 00757-6460-640-200 | Single | 38000 | 14.0 | 13.0 | 18.5 | 15.8 | 10.4 | 17.0 | 13.6 | 140 | 900
66 | GaAs | 50 | 25 | 00757-2325-250-200 | Double | 44500 | 9.6 | 1.3 | 2.1 | 1.7 | 1.0 | 1.8 | 1.4 | 96 | 2100
67 | GaAs | 50 | 30 | 00757-3430-250-200 | Double | 44000 | 10.8 | 1.5 | 2.4 | 1.9 | 1.2 | 2.1 | 1.6 | 108 | 2000
68 | GaAs | 75 | 30 | 00757-4330-380-200 | Double | 43500 | 9.9 | 2.3 | 3.5 | 2.9 | 1.8 | 3.1 | 2.5 | 99 | 1900
69 | GaAs | 75 | 35 | 00757-A135-380-200 | Double | 43000 | 10.8 | 2.5 | 3.8 | 3.2 | 2.0 | 3.4 | 2.7 | 108 | 1800
70 | GaAs | 100 | 35 | 00757-5435-380-200 | Double | 42500 | 8.7 | 3.3 | 5.0 | 4.2 | 2.6 | 4.4 | 3.5 | 87 | 1750
71 | GaAs | 100 | 40 | 00757-6540-380-200 | Double | 42000 | 9.6 | 3.6 | 5.4 | 4.5 | 2.9 | 4.8 | 3.8 | 96 | 1700
72 | GaAs | 125 | 40 | 00757-7340-510-200 | Double | 41500 | 8.1 | 4.2 | 6.3 | 5.3 | 3.4 | 5.7 | 4.5 | 81 | 1650
73 | GaAs | 125 | 45 | 00757-8440-510-200 | Double | 41000 | 9.0 | 4.5 | 6.6 | 5.6 | 3.6 | 6.0 | 4.8 | 90 | 1600
74 | GaAs | 150 | 50 | 00757-A150-510-200 | Double | 40000 | 9.9 | 5.4 | 8.1 | 6.8 | 4.3 | 7.2 | 5.8 | 99 | 1500
75 | GaAs | 50 | 25 | 00757-1425-250-200 | Scribing | 45500 | 32.0 | 0.6 | 1.1 | 0.8 | — | — | — | 320 | 3500
76 | GaAs | 50 | 30 | 00757-2530-250-200 | Scribing | 45000 | 34.0 | 0.7 | 1.3 | 1.0 | — | — | — | 340 | 3400
77 | GaAs | 75 | 30 | 00757-3330-380-200 | Scribing | 44500 | 30.0 | 1.0 | 1.8 | 1.4 | — | — | — | 300 | 3300
78 | GaAs | 75 | 35 | 00757-4435-380-200 | Scribing | 44000 | 32.0 | 1.1 | 2.0 | 1.5 | — | — | — | 320 | 3200
79 | GaAs | 100 | 40 | 00757-5540-380-200 | Scribing | 43500 | 28.0 | 1.6 | 2.7 | 2.1 | — | — | — | 280 | 3100
80 | GaAs | 125 | 45 | 00757-6340-510-200 | Scribing | 43000 | 26.0 | 2.1 | 3.5 | 2.8 | — | — | — | 260 | 3000

## CdTe
№ | Материал пластины | Толщина пластины, мкм | Ширина реза, мкм | Артикул диска | Тип резки | Частота оборотов шпинделя, об/мин | Скорость подачи, мм/с | Сколы лицевая сторона (мин), мкм | Сколы лицевая сторона (макс), мкм | Сколы лицевая сторона (медиана), мкм | Сколы обратная сторона (мин), мкм | Сколы обратная сторона (макс), мкм | Сколы обратная сторона (медиана), мкм | Производительность, шт/час | Срок службы диска, резов
1 | CdTe | 50 | 30 | 00757-5330-250-100 | Single | 43000 | 20.0 | 1.8 | 3.5 | 2.6 | 1.5 | 3.0 | 2.2 | 200 | 2000
2 | CdTe | 100 | 40 | 00757-5340-380-100 | Single | 41000 | 18.0 | 2.5 | 4.8 | 3.6 | 2.1 | 4.2 | 3.1 | 180 | 1800
3 | CdTe | 150 | 50 | 00757-5450-380-200 | Single | 39000 | 16.0 | 3.2 | 6.1 | 4.5 | 2.7 | 5.4 | 4.0 | 160 | 1600
4 | CdTe | 200 | 60 | 00757-5460-510-200 | Single | 37000 | 14.0 | 3.9 | 7.4 | 5.5 | 3.3 | 6.6 | 4.9 | 140 | 1400
5 | CdTe | 250 | 70 | 00757-5470-640-200 | Single | 35000 | 12.0 | 4.6 | 8.7 | 6.5 | 3.9 | 7.8 | 5.8 | 120 | 1200
6 | CdTe | 300 | 80 | 00757-5480-760-200 | Single | 33000 | 10.0 | 5.3 | 10.0 | 7.5 | 4.5 | 9.0 | 6.7 | 100 | 1000
7 | CdTe | 350 | 90 | 00757-5490-890-200 | Single | 31000 | 9.0 | 6.0 | 11.3 | 8.5 | 5.1 | 10.2 | 7.6 | 90 | 900
8 | CdTe | 400 | 100 | 00757-64A0-102-200 | Single | 29000 | 8.0 | 6.7 | 12.6 | 9.5 | 5.7 | 11.4 | 8.5 | 80 | 800
9 | CdTe | 450 | 110 | 00757-64A1-115-200 | Single | 27000 | 7.0 | 7.4 | 13.9 | 10.5 | 6.3 | 12.6 | 9.4 | 70 | 700
10 | CdTe | 500 | 120 | 00757-64A2-127-200 | Single | 25000 | 6.0 | 8.1 | 15.2 | 11.5 | 6.9 | 13.8 | 10.3 | 60 | 600
11 | CdTe | 50 | 35 | 00757-4335-250-100 | Double | 42000 | 12.0 | 1.0 | 1.9 | 1.4 | 0.8 | 1.6 | 1.2 | 120 | 2200
12 | CdTe | 100 | 45 | 00757-4340-380-100 | Double | 40000 | 10.0 | 1.5 | 2.9 | 2.2 | 1.2 | 2.4 | 1.8 | 100 | 2000
13 | CdTe | 150 | 55 | 00757-4350-380-200 | Double | 38000 | 8.5 | 2.0 | 3.9 | 2.9 | 1.7 | 3.4 | 2.5 | 85 | 1800
14 | CdTe | 200 | 65 | 00757-5360-510-200 | Double | 36000 | 7.5 | 2.5 | 4.9 | 3.6 | 2.2 | 4.4 | 3.3 | 75 | 1600
15 | CdTe | 250 | 75 | 00757-5370-640-200 | Double | 34000 | 6.5 | 3.0 | 5.9 | 4.4 | 2.7 | 5.4 | 4.0 | 65 | 1400
16 | CdTe | 300 | 85 | 00757-5380-760-200 | Double | 32000 | 5.5 | 3.5 | 6.9 | 5.1 | 3.2 | 6.4 | 4.8 | 55 | 1200
17 | CdTe | 350 | 95 | 00757-5390-890-200 | Double | 30000 | 4.8 | 4.0 | 7.9 | 5.9 | 3.7 | 7.4 | 5.5 | 48 | 1000
18 | CdTe | 400 | 105 | 00757-63A0-102-200 | Double | 28000 | 4.2 | 4.5 | 8.9 | 6.6 | 4.2 | 8.4 | 6.3 | 42 | 900
19 | CdTe | 450 | 115 | 00757-63A1-115-200 | Double | 26000 | 3.7 | 5.0 | 9.9 | 7.4 | 4.7 | 9.4 | 7.0 | 37 | 800
20 | CdTe | 500 | 125 | 00757-63A2-127-200 | Double | 24000 | 3.2 | 5.5 | 10.9 | 8.2 | 5.2 | 10.4 | 7.7 | 32 | 700
21 | CdTe | 50 | 30 | 00757-4330-250-200 | Scribing | 44000 | 24.0 | 0.5 | 1.0 | 0.7 | — | — | — | 240 | 3000
22 | CdTe | 100 | 35 | 00757-4335-250-200 | Scribing | 43000 | 22.0 | 0.8 | 1.5 | 1.1 | — | — | — | 220 | 2800
23 | CdTe | 150 | 40 | 00757-4340-380-200 | Scribing | 42000 | 20.0 | 1.1 | 2.0 | 1.5 | — | — | — | 200 | 2600
24 | CdTe | 200 | 45 | 00757-5340-380-200 | Scribing | 41000 | 18.0 | 1.4 | 2.5 | 1.9 | — | — | — | 180 | 2400
25 | CdTe | 250 | 50 | 00757-5350-510-200 | Scribing | 40000 | 16.0 | 1.7 | 3.0 | 2.3 | — | — | — | 160 | 2200
26 | CdTe | 300 | 55 | 00757-5350-510-200 | Scribing | 39000 | 14.0 | 2.0 | 3.5 | 2.7 | — | — | — | 140 | 2000
27 | CdTe | 350 | 60 | 00757-5360-640-200 | Scribing | 38000 | 12.5 | 2.3 | 4.0 | 3.1 | — | — | — | 125 | 1800
28 | CdTe | 400 | 65 | 00757-5360-640-200 | Scribing | 37000 | 11.0 | 2.6 | 4.5 | 3.5 | — | — | — | 110 | 1600
29 | CdTe | 450 | 70 | 00757-6370-760-200 | Scribing | 36000 | 10.0 | 2.9 | 5.0 | 3.9 | — | — | — | 100 | 1400
30 | CdTe | 500 | 75 | 00757-6370-760-200 | Scribing | 35000 | 9.0 | 3.2 | 5.5 | 4.3 | — | — | — | 90 | 1200
31 | CdTe | 550 | 70 | 00757-7470-127-200 | Single | 23000 | 5.5 | 9.0 | 16.5 | 12.5 | 7.5 | 15.0 | 11.2 | 55 | 550
32 | CdTe | 600 | 75 | 00757-7570-127-200 | Single | 22000 | 5.0 | 9.5 | 17.5 | 13.2 | 8.0 | 16.0 | 12.0 | 50 | 500
33 | CdTe | 650 | 80 | 00757-7580-127-200 | Single | 21000 | 4.5 | 10.0 | 18.5 | 13.9 | 8.5 | 17.0 | 12.8 | 45 | 450
34 | CdTe | 700 | 85 | 00757-7580-127-200 | Single | 20000 | 4.0 | 10.5 | 19.5 | 14.6 | 9.0 | 18.0 | 13.6 | 40 | 400
35 | CdTe | 750 | 90 | 00757-7590-127-200 | Single | 19000 | 3.7 | 11.0 | 20.5 | 15.3 | 9.5 | 19.0 | 14.4 | 37 | 370
36 | CdTe | 800 | 95 | 00757-7590-127-200 | Single | 18000 | 3.4 | 11.5 | 21.5 | 16.0 | 10.0 | 20.0 | 15.2 | 34 | 340
37 | CdTe | 850 | 100 | 00757-85A0-127-200 | Single | 17000 | 3.1 | 12.0 | 22.5 | 16.7 | 10.5 | 21.0 | 16.0 | 31 | 310
38 | CdTe | 900 | 105 | 00757-85A1-127-200 | Single | 16000 | 2.8 | 12.5 | 23.5 | 17.4 | 11.0 | 22.0 | 16.8 | 28 | 280
39 | CdTe | 950 | 110 | 00757-85A2-127-200 | Single | 15000 | 2.6 | 13.0 | 24.5 | 18.1 | 11.5 | 23.0 | 17.6 | 26 | 260
40 | CdTe | 1000 | 115 | 00757-85A2-127-200 | Single | 14000 | 2.4 | 13.5 | 25.5 | 18.8 | 12.0 | 24.0 | 18.4 | 24 | 240
41 | CdTe | 550 | 70 | 00757-6470-127-200 | Double | 24000 | 2.8 | 4.5 | 8.5 | 6.3 | 3.8 | 7.6 | 5.7 | 28 | 600
42 | CdTe | 600 | 75 | 00757-6470-127-200 | Double | 23000 | 2.5 | 4.8 | 9.0 | 6.7 | 4.1 | 8.2 | 6.1 | 25 | 550
43 | CdTe | 650 | 80 | 00757-6480-127-200 | Double | 22000 | 2.3 | 5.1 | 9.5 | 7.1 | 4.4 | 8.8 | 6.5 | 23 | 500
44 | CdTe | 700 | 85 | 00757-6580-127-200 | Double | 21000 | 2.1 | 5.4 | 10.0 | 7.5 | 4.7 | 9.4 | 6.9 | 21 | 450
45 | CdTe | 750 | 90 | 00757-6590-127-200 | Double | 20000 | 1.9 | 5.7 | 10.5 | 7.9 | 5.0 | 10.0 | 7.3 | 19 | 400
46 | CdTe | 800 | 95 | 00757-6590-127-200 | Double | 19000 | 1.7 | 6.0 | 11.0 | 8.3 | 5.3 | 10.6 | 7.7 | 17 | 370
47 | CdTe | 850 | 100 | 00757-65A0-127-200 | Double | 18000 | 1.6 | 6.3 | 11.5 | 8.7 | 5.6 | 11.2 | 8.1 | 16 | 340
48 | CdTe | 900 | 105 | 00757-65A1-127-200 | Double | 17000 | 1.5 | 6.6 | 12.0 | 9.1 | 5.9 | 11.8 | 8.5 | 15 | 310
49 | CdTe | 950 | 110 | 00757-65A2-127-200 | Double | 16000 | 1.4 | 6.9 | 12.5 | 9.5 | 6.2 | 12.4 | 8.9 | 14 | 280
50 | CdTe | 1000 | 115 | 00757-65A2-127-200 | Double | 15000 | 1.3 | 7.2 | 13.0 | 9.9 | 6.5 | 13.0 | 9.3 | 13 | 260

## SiC
№ | Материал пластины | Толщина пластины, мкм | Ширина реза, мкм | Артикул диска | Тип резки | Частота оборотов шпинделя, об/мин | Скорость подачи, мм/с | Сколы лицевая сторона (мин), мкм | Сколы лицевая сторона (макс), мкм | Сколы лицевая сторона (медиана), мкм | Сколы обратная сторона (мин), мкм | Сколы обратная сторона (макс), мкм | Сколы обратная сторона (медиана), мкм | Производительность, шт/час | Срок службы диска, резов
1 | SiC | 50 | 60 | 00757-2360-250-100 | Single | 45000 | 8.0 | 5.0 | 8.5 | 6.8 | 4.0 | 7.0 | 5.5 | 80 | 1100
2 | SiC | 75 | 60 | 00757-2360-250-100 | Single | 44000 | 7.2 | 6.0 | 10.0 | 8.0 | 4.8 | 8.4 | 6.6 | 72 | 1000
3 | SiC | 100 | 70 | 00757-2370-380-100 | Single | 43000 | 6.5 | 7.0 | 11.5 | 9.2 | 5.6 | 9.8 | 7.7 | 65 | 900
4 | SiC | 125 | 80 | 00757-2380-380-100 | Single | 42000 | 5.9 | 8.0 | 13.0 | 10.4 | 6.4 | 11.2 | 8.8 | 59 | 800
5 | SiC | 150 | 90 | 00757-3490-510-100 | Single | 41000 | 5.4 | 9.0 | 14.5 | 11.6 | 7.2 | 12.6 | 9.9 | 54 | 700
6 | SiC | 175 | 90 | 00757-3490-510-100 | Single | 40000 | 4.9 | 10.0 | 16.0 | 12.8 | 8.0 | 14.0 | 11.0 | 49 | 650
7 | SiC | 200 | 100 | 00757-34A0-510-100 | Single | 39000 | 4.5 | 11.0 | 17.5 | 14.0 | 8.8 | 15.4 | 12.1 | 45 | 600
8 | SiC | 225 | 100 | 00757-34A0-510-100 | Single | 38000 | 4.1 | 12.0 | 19.0 | 15.2 | 9.6 | 16.8 | 13.2 | 41 | 550
9 | SiC | 250 | 110 | 00757-45A1-640-100 | Single | 37000 | 3.8 | 13.0 | 20.5 | 16.4 | 10.4 | 18.2 | 14.3 | 38 | 500
10 | SiC | 275 | 110 | 00757-45A1-640-100 | Single | 36000 | 3.5 | 14.0 | 22.0 | 17.6 | 11.2 | 19.6 | 15.4 | 35 | 450
11 | SiC | 300 | 120 | 00757-45A2-760-100 | Single | 35000 | 3.2 | 15.0 | 23.5 | 18.8 | 12.0 | 21.0 | 16.5 | 32 | 420
12 | SiC | 325 | 120 | 00757-45A2-760-100 | Single | 34000 | 3.0 | 16.0 | 25.0 | 20.0 | 12.8 | 22.4 | 17.6 | 30 | 390
13 | SiC | 350 | 120 | 00757-45A2-890-100 | Single | 33000 | 2.8 | 17.0 | 26.5 | 21.2 | 13.6 | 23.8 | 18.7 | 28 | 360
14 | SiC | 375 | 120 | 00757-45A2-890-100 | Single | 32000 | 2.6 | 18.0 | 28.0 | 22.4 | 14.4 | 25.2 | 19.8 | 26 | 340
15 | SiC | 400 | 120 | 00757-45A2-102-100 | Single | 31000 | 2.4 | 19.0 | 29.5 | 23.6 | 15.2 | 26.6 | 20.9 | 24 | 320
16 | SiC | 425 | 120 | 00757-45A2-102-100 | Single | 30000 | 2.2 | 20.0 | 31.0 | 24.8 | 16.0 | 28.0 | 22.0 | 22 | 300
17 | SiC | 450 | 120 | 00757-45A2-115-100 | Single | 29000 | 2.0 | 21.0 | 32.5 | 26.0 | 16.8 | 29.4 | 23.1 | 20 | 280
18 | SiC | 475 | 120 | 00757-45A2-115-100 | Single | 28000 | 1.9 | 22.0 | 34.0 | 27.2 | 17.6 | 30.8 | 24.2 | 19 | 260
19 | SiC | 500 | 120 | 00757-45A2-127-100 | Single | 27000 | 1.8 | 23.0 | 35.5 | 28.4 | 18.4 | 32.2 | 25.3 | 18 | 240
20 | SiC | 50 | 60 | 00757-2360-250-100 | Double | 44500 | 4.8 | 3.0 | 5.0 | 4.0 | 2.4 | 4.2 | 3.3 | 48 | 1700
21 | SiC | 75 | 60 | 00757-2360-250-100 | Double | 43500 | 4.3 | 3.6 | 6.0 | 4.8 | 2.9 | 5.0 | 4.0 | 43 | 1550
22 | SiC | 100 | 70 | 00757-2370-380-100 | Double | 42500 | 3.9 | 4.2 | 7.0 | 5.6 | 3.4 | 5.9 | 4.6 | 39 | 1400
23 | SiC | 125 | 80 | 00757-2380-380-100 | Double | 41500 | 3.5 | 4.8 | 8.0 | 6.4 | 3.8 | 6.7 | 5.3 | 35 | 1250
24 | SiC | 150 | 90 | 00757-3490-510-100 | Double | 40500 | 3.2 | 5.4 | 9.0 | 7.2 | 4.3 | 7.6 | 5.9 | 32 | 1100
25 | SiC | 175 | 90 | 00757-3490-510-100 | Double | 39500 | 2.9 | 6.0 | 10.0 | 8.0 | 4.8 | 8.4 | 6.6 | 29 | 1000
26 | SiC | 200 | 100 | 00757-34A0-510-100 | Double | 38500 | 2.7 | 6.6 | 11.0 | 8.8 | 5.3 | 9.2 | 7.3 | 27 | 900
27 | SiC | 225 | 100 | 00757-34A0-510-100 | Double | 37500 | 2.5 | 7.2 | 12.0 | 9.6 | 5.8 | 10.1 | 7.9 | 25 | 800
28 | SiC | 250 | 110 | 00757-45A1-640-100 | Double | 36500 | 2.3 | 7.8 | 13.0 | 10.4 | 6.2 | 10.9 | 8.6 | 23 | 750
29 | SiC | 275 | 110 | 00757-45A1-640-100 | Double | 35500 | 2.1 | 8.4 | 14.0 | 11.2 | 6.7 | 11.8 | 9.2 | 21 | 700
30 | SiC | 300 | 120 | 00757-45A2-760-100 | Double | 34500 | 1.9 | 9.0 | 15.0 | 12.0 | 7.2 | 12.6 | 9.9 | 19 | 650
31 | SiC | 325 | 120 | 00757-45A2-760-100 | Double | 33500 | 1.8 | 9.6 | 16.0 | 12.8 | 7.7 | 13.4 | 10.6 | 18 | 600
32 | SiC | 350 | 120 | 00757-45A2-890-100 | Double | 32500 | 1.7 | 10.2 | 17.0 | 13.6 | 8.2 | 14.3 | 11.2 | 17 | 570
33 | SiC | 375 | 120 | 00757-45A2-890-100 | Double | 31500 | 1.6 | 10.8 | 18.0 | 14.4 | 8.6 | 15.1 | 11.9 | 16 | 540
34 | SiC | 400 | 120 | 00757-45A2-102-100 | Double | 30500 | 1.5 | 11.4 | 19.0 | 15.2 | 9.1 | 16.0 | 12.5 | 15 | 510
35 | SiC | 425 | 120 | 00757-45A2-102-100 | Double | 29500 | 1.4 | 12.0 | 20.0 | 16.0 | 9.6 | 16.8 | 13.2 | 14 | 480
36 | SiC | 450 | 120 | 00757-45A2-115-100 | Double | 28500 | 1.3 | 12.6 | 21.0 | 16.8 | 10.1 | 17.6 | 13.9 | 13 | 450
37 | SiC | 475 | 120 | 00757-45A2-115-100 | Double | 27500 | 1.2 | 13.2 | 22.0 | 17.6 | 10.6 | 18.5 | 14.5 | 12 | 420
38 | SiC | 500 | 120 | 00757-45A2-127-100 | Double | 26500 | 1.1 | 13.8 | 23.0 | 18.4 | 11.0 | 19.3 | 15.2 | 11 | 390
39 | SiC | 50 | 60 | 00757-2360-250-100 | Scribing | 45500 | 12.0 | 1.5 | 2.5 | 2.0 | — | — | — | 120 | 1700
40 | SiC | 75 | 60 | 00757-2360-250-100 | Scribing | 44500 | 10.8 | 2.0 | 3.3 | 2.6 | — | — | — | 108 | 1550
41 | SiC | 100 | 70 | 00757-2370-380-100 | Scribing | 43500 | 9.8 | 2.5 | 4.2 | 3.3 | — | — | — | 98 | 1400
42 | SiC | 125 | 80 | 00757-2380-380-100 | Scribing | 42500 | 8.9 | 3.0 | 5.0 | 4.0 | — | — | — | 89 | 1250
43 | SiC | 150 | 90 | 00757-3490-510-100 | Scribing | 41500 | 8.1 | 3.5 | 5.8 | 4.6 | — | — | — | 81 | 1100
44 | SiC | 175 | 90 | 00757-3490-510-100 | Scribing | 40500 | 7.4 | 4.0 | 6.7 | 5.3 | — | — | — | 74 | 1000
45 | SiC | 200 | 100 | 00757-34A0-510-100 | Scribing | 39500 | 6.8 | 4.5 | 7.5 | 6.0 | — | — | — | 68 | 900
46 | SiC | 225 | 100 | 00757-34A0-510-100 | Scribing | 38500 | 6.2 | 5.0 | 8.3 | 6.6 | — | — | — | 62 | 800
47 | SiC | 250 | 110 | 00757-45A1-640-100 | Scribing | 37500 | 5.7 | 5.5 | 9.2 | 7.3 | — | — | — | 57 | 750
48 | SiC | 275 | 110 | 00757-45A1-640-100 | Scribing | 36500 | 5.2 | 6.0 | 10.0 | 8.0 | — | — | — | 52 | 700
49 | SiC | 300 | 120 | 00757-45A2-760-100 | Scribing | 35500 | 4.8 | 6.5 | 10.8 | 8.6 | — | — | — | 48 | 650
50 | SiC | 325 | 120 | 00757-45A2-760-100 | Scribing | 34500 | 4.4 | 7.0 | 11.7 | 9.3 | — | — | — | 44 | 600

## GaN
№ | Материал пластины | Толщина пластины, мкм | Ширина реза, мкм | Артикул диска | Тип резки | Частота оборотов шпинделя, об/мин | Скорость подачи, мм/с | Сколы лицевая сторона (мин), мкм | Сколы лицевая сторона (макс), мкм | Сколы лицевая сторона (медиана), мкм | Сколы обратная сторона (мин), мкм | Сколы обратная сторона (макс), мкм | Сколы обратная сторона (медиана), мкм | Производительность, шт/час | Срок службы диска, резов
1 | GaN | 50 | 60 | 00757-2360-250-100 | Single | 44000 | 7.5 | 5.5 | 9.0 | 7.2 | 4.5 | 7.5 | 6.0 | 75 | 1000
2 | GaN | 75 | 60 | 00757-2360-250-100 | Single | 43000 | 6.8 | 6.5 | 10.5 | 8.4 | 5.3 | 8.8 | 7.0 | 68 | 900
3 | GaN | 100 | 70 | 00757-2370-380-100 | Single | 42000 | 6.0 | 7.5 | 12.0 | 9.6 | 6.0 | 10.5 | 8.2 | 60 | 800
4 | GaN | 125 | 80 | 00757-2380-380-100 | Single | 41000 | 5.4 | 8.5 | 13.5 | 10.8 | 6.8 | 12.0 | 9.4 | 54 | 700
5 | GaN | 150 | 90 | 00757-3490-510-100 | Single | 40000 | 4.9 | 9.5 | 15.0 | 12.0 | 7.6 | 13.5 | 10.5 | 49 | 650
6 | GaN | 175 | 90 | 00757-3490-510-100 | Single | 39000 | 4.4 | 10.5 | 16.5 | 13.2 | 8.4 | 15.0 | 11.7 | 44 | 600
7 | GaN | 200 | 100 | 00757-34A0-510-100 | Single | 38000 | 4.0 | 11.5 | 18.0 | 14.4 | 9.2 | 16.5 | 12.9 | 40 | 550
8 | GaN | 225 | 100 | 00757-34A0-510-100 | Single | 37000 | 3.6 | 12.5 | 19.5 | 15.6 | 10.0 | 18.0 | 14.0 | 36 | 500
9 | GaN | 250 | 110 | 00757-45A1-640-100 | Single | 36000 | 3.3 | 13.5 | 21.0 | 16.8 | 10.8 | 19.5 | 15.1 | 33 | 450
10 | GaN | 275 | 110 | 00757-45A1-640-100 | Single | 35000 | 3.0 | 14.5 | 22.5 | 18.0 | 11.6 | 21.0 | 16.3 | 30 | 420
11 | GaN | 300 | 120 | 00757-45A2-760-100 | Single | 34000 | 2.7 | 15.5 | 24.0 | 19.2 | 12.4 | 22.5 | 17.4 | 27 | 390
12 | GaN | 325 | 120 | 00757-45A2-760-100 | Single | 33000 | 2.5 | 16.5 | 25.5 | 20.4 | 13.2 | 24.0 | 18.6 | 25 | 360
13 | GaN | 350 | 120 | 00757-45A2-890-100 | Single | 32000 | 2.3 | 17.5 | 27.0 | 21.6 | 14.0 | 25.5 | 19.8 | 23 | 330
14 | GaN | 375 | 120 | 00757-45A2-890-100 | Single | 31000 | 2.1 | 18.5 | 28.5 | 22.8 | 14.8 | 27.0 | 21.0 | 21 | 310
15 | GaN | 400 | 120 | 00757-45A2-102-100 | Single | 30000 | 1.9 | 19.5 | 30.0 | 24.0 | 15.6 | 28.5 | 22.1 | 19 | 290
16 | GaN | 425 | 120 | 00757-45A2-102-100 | Single | 29000 | 1.8 | 20.5 | 31.5 | 25.2 | 16.4 | 30.0 | 23.2 | 18 | 270
17 | GaN | 450 | 120 | 00757-45A2-115-100 | Single | 28000 | 1.6 | 21.5 | 33.0 | 26.4 | 17.2 | 31.5 | 24.4 | 16 | 250
18 | GaN | 475 | 120 | 00757-45A2-115-100 | Single | 27000 | 1.5 | 22.5 | 34.5 | 27.6 | 18.0 | 33.0 | 25.5 | 15 | 230
19 | GaN | 500 | 120 | 00757-45A2-127-100 | Single | 26000 | 1.4 | 23.5 | 36.0 | 28.8 | 18.8 | 34.5 | 26.6 | 14 | 210
20 | GaN | 50 | 60 | 00757-2360-250-100 | Double | 43500 | 4.5 | 3.3 | 5.4 | 4.3 | 2.7 | 4.5 | 3.6 | 45 | 1500
21 | GaN | 75 | 60 | 00757-2360-250-100 | Double | 42500 | 4.1 | 3.9 | 6.3 | 5.0 | 3.2 | 5.3 | 4.2 | 41 | 1400
22 | GaN | 100 | 70 | 00757-2370-380-100 | Double | 41500 | 3.7 | 4.5 | 7.2 | 5.8 | 3.6 | 6.3 | 4.9 | 37 | 1300
23 | GaN | 125 | 80 | 00757-2380-380-100 | Double | 40500 | 3.3 | 5.1 | 8.1 | 6.5 | 4.1 | 7.2 | 5.6 | 33 | 1200
24 | GaN | 150 | 90 | 00757-3490-510-100 | Double | 39500 | 3.0 | 5.7 | 9.0 | 7.2 | 4.6 | 8.1 | 6.3 | 30 | 1100
25 | GaN | 175 | 90 | 00757-3490-510-100 | Double | 38500 | 2.7 | 6.3 | 9.9 | 7.9 | 5.0 | 9.0 | 7.0 | 27 | 1000
26 | GaN | 200 | 100 | 00757-34A0-510-100 | Double | 37500 | 2.5 | 6.9 | 10.8 | 8.6 | 5.5 | 9.9 | 7.7 | 25 | 900
27 | GaN | 225 | 100 | 00757-34A0-510-100 | Double | 36500 | 2.3 | 7.5 | 11.7 | 9.4 | 6.0 | 10.8 | 8.4 | 23 | 800
28 | GaN | 250 | 110 | 00757-45A1-640-100 | Double | 35500 | 2.1 | 8.1 | 12.6 | 10.1 | 6.5 | 11.7 | 9.1 | 21 | 750
29 | GaN | 275 | 110 | 00757-45A1-640-100 | Double | 34500 | 1.9 | 8.7 | 13.5 | 10.8 | 7.0 | 12.6 | 9.8 | 19 | 700
30 | GaN | 300 | 120 | 00757-45A2-760-100 | Double | 33500 | 1.7 | 9.3 | 14.4 | 11.5 | 7.4 | 13.5 | 10.5 | 17 | 650
31 | GaN | 325 | 120 | 00757-45A2-760-100 | Double | 32500 | 1.6 | 9.9 | 15.3 | 12.2 | 7.9 | 14.4 | 11.2 | 16 | 600
32 | GaN | 350 | 120 | 00757-45A2-890-100 | Double | 31500 | 1.5 | 10.5 | 16.2 | 13.0 | 8.4 | 15.3 | 11.9 | 15 | 570
33 | GaN | 375 | 120 | 00757-45A2-890-100 | Double | 30500 | 1.4 | 11.1 | 17.1 | 13.7 | 8.9 | 16.2 | 12.5 | 14 | 540
34 | GaN | 400 | 120 | 00757-45A2-102-100 | Double | 29500 | 1.3 | 11.7 | 18.0 | 14.4 | 9.4 | 17.1 | 13.2 | 13 | 510
35 | GaN | 425 | 120 | 00757-45A2-102-100 | Double | 28500 | 1.2 | 12.3 | 18.9 | 15.1 | 9.8 | 18.0 | 13.9 | 12 | 480
36 | GaN | 450 | 120 | 00757-45A2-115-100 | Double | 27500 | 1.1 | 12.9 | 19.8 | 15.8 | 10.3 | 18.9 | 14.6 | 11 | 450
37 | GaN | 475 | 120 | 00757-45A2-115-100 | Double | 26500 | 1.0 | 13.5 | 20.7 | 16.6 | 10.8 | 19.8 | 15.3 | 10 | 420
38 | GaN | 500 | 120 | 00757-45A2-127-100 | Double | 25500 | 0.9 | 14.1 | 21.6 | 17.3 | 11.3 | 20.7 | 16.0 | 9 | 390
39 | GaN | 50 | 60 | 00757-2360-250-100 | Scribing | 44500 | 11.0 | 1.6 | 2.7 | 2.1 | — | — | — | 110 | 1500
40 | GaN | 75 | 60 | 00757-2360-250-100 | Scribing | 43500 | 9.9 | 2.1 | 3.4 | 2.7 | — | — | — | 99 | 1400
41 | GaN | 100 | 70 | 00757-2370-380-100 | Scribing | 42500 | 9.0 | 2.6 | 4.1 | 3.3 | — | — | — | 90 | 1300
42 | GaN | 125 | 80 | 00757-2380-380-100 | Scribing | 41500 | 8.2 | 3.1 | 4.8 | 3.8 | — | — | — | 82 | 1200
43 | GaN | 150 | 90 | 00757-3490-510-100 | Scribing | 40500 | 7.5 | 3.6 | 5.5 | 4.4 | — | — | — | 75 | 1100
44 | GaN | 175 | 90 | 00757-3490-510-100 | Scribing | 39500 | 6.8 | 4.1 | 6.2 | 5.0 | — | — | — | 68 | 1000
45 | GaN | 200 | 100 | 00757-34A0-510-100 | Scribing | 38500 | 6.3 | 4.6 | 6.9 | 5.5 | — | — | — | 63 | 900
46 | GaN | 225 | 100 | 00757-34A0-510-100 | Scribing | 37500 | 5.8 | 5.1 | 7.6 | 6.1 | — | — | — | 58 | 800
47 | GaN | 250 | 110 | 00757-45A1-640-100 | Scribing | 36500 | 5.3 | 5.6 | 8.3 | 6.6 | — | — | — | 53 | 750
48 | GaN | 275 | 110 | 00757-45A1-640-100 | Scribing | 35500 | 4.9 | 6.1 | 9.0 | 7.2 | — | — | — | 49 | 700
49 | GaN | 300 | 120 | 00757-45A2-760-100 | Scribing | 34500 | 4.5 | 6.6 | 9.7 | 7.7 | — | — | — | 45 | 650
50 | GaN | 325 | 120 | 00757-45A2-760-100 | Scribing | 33500 | 4.1 | 7.1 | 10.4 | 8.3 | — | — | — | 41 | 600