## Параметры подбора
Параметр | Условное обозначение в артикуле | Значение | Единица измерения
Grit Size (Размер алмазного зерна) | 1 | 5000 | mesh (мэш)
| 2 | 4500
| 3 | 4000
| 4 | 3500
| 5 | 3000
| 6 | 2500
| 7 | 2000
| 8 | 1800
| 9 | 1700
| A | 1500
| B | 4800
Diamond % (Концентрация алмазного зерна) | 1 | Low (Низкая) | отсутствует
| 2 | Lower (Пониженная)
| 3 | Medium (Средняя)
| 4 | Higher (Повышенная)
| 5 | High (Высокая)
Blade thickness (Толщина лезвия) | 15 | 10-15 | um (мкм)
| 20 | 17-20
| 25 | 20-25
| 30 | 25-30
| 35 | 30-35
| 40 | 35-40
| 50 | 40-50
| 60 | 50-60
| 70 | 60-70
| 80 | 70-80
| 90 | 80-90
| A0 | 90-100
| A1 | 100-110
| A2 | 110-120
Blade exposure (Вылет лезвия) | 250 | 250-380 | um (мкм)
| 380 | 380-510
| 510 | 510-640
| 640 | 640-760
| 760 | 760-890
| 890 | 890-1020
| 102 | 1020-1150
| 115 | 1150-1270
| 127 | 1270-1400
Bond hardness (Твёрдость связки) | 1 | Soft (Мягкая) | отсутствует
| 2 | Medium (Средняя)
| 3 | Hard (Твёрдая)

## Недопустимые значения
Недопустимые сочетание параметров (Отмечены значком "X")
Blade exposure (Вылет лезвия)
|  | 510-640 | 640-760 | 760-890 | 890-1020 | 1020-1150 | 1150-1270 | 1270-1400
Blade thickness (Толщина лезвия) | 10-15 | X | X | X | X | X | X | X
| 15-20 |  | X | X | X | X | X | X
| 20-25 |  |  | X | X | X | X | X
| 25-30 |  |  |  | X | X | X | X
| 30-35 | [5 empty] | X | X
| 35-40 | [6 empty] | X

## Постоянные параметры
Параметр | Условное обозначение в артикуле | Значение/функция | Единица измерения
Product family (Тип диска) | 757 | Hub blade (фланцевый/корпусной диск) | отсутствует
отсутствует | - | разделитель | отсутствует
отсутствует | 00 | специальное обозначение | отсутствует
Outer diameter (Внешний диаметр) | отсутствует | 55,56 | mm (мм)
Inner diameter (Внутренний диаметр) | отсутствует | 19,05 | mm (мм)
Bond material (Материал связки) | отсутствует | nickel-based alloy (сплав на основе никеля) | отсутствует

## Правило формирования артикула
Элементы артикула по порядку
1 | 2 | 3 | 4 | 5 | 6 | 7 | 8 | 9 | 10 | 11
00 | 757 | - | Grit Size | Diamond % | Blade thickness | - | Blade exposure | - | Bond hardness | 00

## Материал пластины
Таблица 1: Полупроводниковые материалы по возрастанию твердости
№ | Материал | Формула | Твердость по Моосу | Микротвердость (ГПа) | Примечание
1 | Антимонид индия | InSb | 3.0 | 2.5 | Самый мягкий
2 | Сульфид свинца | PbS | 2.5 | 0.8 | -
3 | Теллурид ртути-кадмия | HgCdTe | 3.5 | 1.2 | -
4 | Сульфид кадмия | CdS | 3.5 | 1.8 | -
5 | Теллурид кадмия | CdTe | 4.0 | 1.5 | -
6 | Арсенид индия | InAs | 4.0 | 3.5 | -
7 | Антимонид галлия | GaSb | 4.5 | 4.5 | -
8 | Оксид цинка | ZnO | 4.5 | 4.5 | -
9 | Фосфид индия | InP | 4.5 | 5.5 | -
10 | Арсенид галлия | GaAs | 5.5 | 6.5 | -
11 | Арсенид алюминия | AlAs | 5.5 | 7.0 | -
12 | Германий | Ge | 6.0 | 7.5 | -
13 | Фосфид галлия | GaP | 6.5 | 9.5 | -
14 | Кремний | Si | 7.0 | 11.0 | -
15 | Нитрид галлия | GaN | 8.0 | 18.0 | -
16 | Нитрид алюминия | AlN | 8.5 | 22.0 | -
17 | Карбид кремния | SiC | 9.5 | 30.0 | Самый твердый
Таблица 2: Полупроводниковые материалы по возрастанию хрупкости
№ | Материал | Формула | Вязкость разрушения (МПа·м^0.5) | Хрупкость | Примечание
1 | Германий | Ge | 1.5-2.0 | Низкая | Самый пластичный полупроводник
2 | Кремний | Si | 0.8-1.1 | Низкая | Хорошая механическая стабильность
3 | Антимонид галлия | GaSb | 0.6-0.8 | Средняя | -
4 | Теллурид кадмия | CdTe | 0.4-0.6 | Средняя | -
5 | Фосфид индия | InP | 0.6-0.7 | Средняя | -
6 | Арсенид индия | InAs | 0.5-0.6 | Средняя | -
7 | Оксид цинка | ZnO | 0.7-1.0 | Средняя | Высокая твердость компенсирует
8 | Фосфид галлия | GaP | 0.7-0.9 | Высокая | -
9 | Арсенид алюминия | AlAs | 0.5-0.7 | Высокая | -
10 | Арсенид галлия | GaAs | 0.4-0.5 | Высокая | Классический хрупкий полупроводник
11 | Нитрид галлия | GaN | 0.7-1.0 | Высокая | Высокая твердость, но хрупкий
12 | Нитрид алюминия | AlN | 0.8-1.2 | Очень высокая | Керамический характер
13 | Карбид кремния | SiC | 2.0-4.0 | Очень высокая | Самый хрупкий из широко используемых
14 | Теллурид ртути-кадмия | HgCdTe | 0.3-0.4 | Экстремальная | Очень чувствителен к механическим повреждениям
15 | Сульфид кадмия | CdS | 0.2-0.3 | Экстремальная | Крайне хрупкий материал
16 | Сульфид свинца | PbS | 0.1-0.2 | Экстремальная | Самый хрупкий в списке

## Общие правила подбора
Параметр | Прямая зависимость | Обратная зависимость
Grit Size (Размер алмазного зерна) | Feed rate (Скорость подачи) | Сhipping (Скалывание )
Wafer thickness (толщина пластины) - при толщине пластины от 500 мкм - размер алмазного зерна не менее 2000 мэш
Blade life (срок службы диска)
Diamond % (Концентрация алмазного зерна) | Feed rate (Скорость подачи) | Grit Size (Размер алмазного зерна) - в тонком диске не может быть одновременно и большой размер алмазного зерна, и большая концентрация, так как это не возможно физически
| Wafer thickness | Сhipping (Скалывание) - при большом размере алмазного зерна и его высокой концентрации, сколы будут значительно больше, но скорость подачи можно увеличить
Blade life (срок службы диска)
Blade thickness (Толщина лезвия) | Kerf width (Ширина реза) - Толщина диска не больше ширины реза и не меньше, чем на 10 мкм | Сhipping (Скалывание ) - Тонкий диск плохо режет толстую пластину
Wafer thickness (толщина пластины) - Тонкий диск плохо режет толстую пластину
Feed rate (Скорость подачи)
Blade life (срок службы диска)
Blade exposure (Вылет лезвия) | Wafer thickness (толщина пластины) - минимальный вылет лезвия не меньше, чем (wafer thickness + 190 + blade thickness/2)мкм, не больше wafer thickness*20 | Сhipping (Скалывание ) - чрезмерно большой вылет лезвия увеличивает размер сколов
Blade life (срок службы диска) - чем выше разница вылета лезвия и толщины пластины, тем выше срок службы
Bond hardness (Твёрдость связки) | Blade life (срок службы диска) | Wafer material (материал пластины) - чем твёрже материал пластины, тем мягче маериал связки
Чем больше размер сколов, тем хуже качество реза
Чем выше скорость подачи, тем выше производительность
Бывает три режима резки - с полным прорезанием пластины (Single cut) в два этапа (Double cut) и Скрайбирование. Резка в два этапа значительно улучшает качество реза и немного улучшает срок службы диска, но при этом значительно ухудшает производительность. При скрайбировании параметр толщины пластины заменяется на глубину реза, вылет лезвия можно брать меньше чем при полном прорезании параметры скалывания на обратной стороне исключается